## water(Air)
Measurement "water(Air)"
Konfiguration |  |  | Ausgewählt | Schrittnummer | KW(M) [°] | KW(L) [°] | KW(R) [°] | Volumen [µL] | Temperatur [°C] | Zeit | Ablaufzeit [s] | Fitmethode | Tropfentyp | Kontaktpunkt (l) [mm] | Kontaktpunkt (r) [mm]
Flüssigkeit: | water |  | TRUE | 1 | 68.94 | 69.58 | 68.31 | 1.456 | 20 | 45352.4133 | 0 | Ellipse (Tangent-1) | Liegender Tropfen | 2.5 | 4.6
Fest-/Messkörper |  |  | TRUE | 2 | 73.26 | 72.3 | 74.23 | 1.722 | 20 | 45352.4138 | 0 | Ellipse (Tangent-1) | Liegender Tropfen | 2.4 | 4.6
Gasphase: | Air |  | TRUE | 3 | 61.7 | 62.01 | 61.4 | 1.589 | 20 | 45352.4143 | 0 | Ellipse (Tangent-1) | Liegender Tropfen | 2.3 | 4.6
|  |  | TRUE | 4 | 58.9 | 58.52 | 59.28 | 2.023 | 20 | 45352.4147 | 0 | Ellipse (Tangent-1) | Liegender Tropfen | 2.6 | 5.1
Ergebnisse | Wert | St.-Abw. | TRUE | 5 | 67.09 | 65.08 | 69.1 | 1.568 | 20 | 45352.4152 | 0 | Ellipse (Tangent-1) | Liegender Tropfen | 2.4 | 4.6
Mittl. KW(M) [°] | 65.46 | 5.53 | TRUE | 6 | 59.75 | 57.93 | 61.57 | 2.023 | 20 | 45352.4157 | 0 | Ellipse (Tangent-1) | Liegender Tropfen | 2.5 | 5.1
Mittl. KW(L) [°] | 64.87 | 6.06 | TRUE | 7 | 60.1 | 57.93 | 62.28 | 1.849 | 20 | 45352.419 | 0 | Ellipse (Tangent-1) | Liegender Tropfen | 1.9 | 4.4
Mittl. KW(R) [°] | 66.05 | 5.17 | TRUE | 8 | 62.15 | 61.65 | 62.65 | 1.763 | 20 | 45352.4194 | 0 | Ellipse (Tangent-1) | Liegender Tropfen | 2.4 | 4.8
|  |  | TRUE | 9 | 71.42 | 72.17 | 70.66 | 1.749 | 20 | 45352.4205 | 0 | Ellipse (Tangent-1) | Liegender Tropfen | 2.6 | 4.8
|  |  | TRUE | 10 | 71.31 | 71.58 | 71.05 | 1.959 | 20 | 45352.4212 | 0 | Ellipse (Tangent-1) | Liegender Tropfen | 2.2 | 4.5

## diiodo-methane(Air)
Measurement "diiodo-methane(Air)"
Konfiguration |  |  | Ausgewählt | Schrittnummer | KW(M) [°] | KW(L) [°] | KW(R) [°] | Volumen [µL] | Temperatur [°C] | Zeit | Ablaufzeit [s] | Fitmethode | Tropfentyp | Kontaktpunkt (l) [mm] | Kontaktpunkt (r) [mm]
Flüssigkeit: | diiodo-methane |  | TRUE | 1 | 61.24 | 62.33 | 60.15 | 1.961 | 20 | 45356.4306 | 0 | Ellipse (Tangent-1) | Liegender Tropfen | 2.1 | 4.7
Fest-/Messkörper |  |  | TRUE | 2 | 54.72 | 55.74 | 53.69 | 1.773 | 20 | 45356.4315 | 0 | Ellipse (Tangent-1) | Liegender Tropfen | 2.4 | 5
Gasphase: | Air |  | TRUE | 3 | 64.79 | 64.74 | 64.84 | 1.994 | 20 | 45356.4321 | 0 | Ellipse (Tangent-1) | Liegender Tropfen | 2.3 | 4.8
|  |  | TRUE | 4 | 58.75 | 59.07 | 58.43 | 1.681 | 20 | 45356.4325 | 0 | Ellipse (Tangent-1) | Liegender Tropfen | 2.2 | 4.7
Ergebnisse | Wert | St.-Abw. | TRUE | 5 | 59.28 | 56.92 | 61.65 | 1.663 | 20 | 45356.433 | 0 | Ellipse (Tangent-1) | Liegender Tropfen | 2.3 | 4.7
Mittl. KW(M) [°] | 62.27 | 3.78 | TRUE | 6 | 64.13 | 65.98 | 62.28 | 1.913 | 20 | 45356.4335 | 0 | Ellipse (Tangent-1) | Liegender Tropfen | 2.2 | 4.7
Mittl. KW(L) [°] | 62.69 | 4.22 | TRUE | 7 | 65.85 | 66.16 | 65.54 | 1.921 | 20 | 45356.4342 | 0 | Ellipse (Tangent-1) | Liegender Tropfen | 2.3 | 4.7
Mittl. KW(R) [°] | 61.85 | 3.68 | TRUE | 8 | 63.31 | 63.88 | 62.74 | 1.925 | 20 | 45356.4347 | 0 | Ellipse (Tangent-1) | Liegender Tropfen | 2.3 | 4.8
|  |  | TRUE | 9 | 67.15 | 68.71 | 65.6 | 1.89 | 20 | 45356.4352 | 0 | Ellipse (Tangent-1) | Liegender Tropfen | 2.4 | 4.8
|  |  | TRUE | 10 | 63.49 | 63.39 | 63.59 | 1.66 | 20 | 45356.4357 | 0 | Ellipse (Tangent-1) | Liegender Tropfen | 2.5 | 4.9

## SFE
Konfiguration
SFE-Modell | OWRK
Ergebnisse
FreieOberflächenenergie [mN/m] | 40,06 | 0,00
Dispersiv [mN/m] | 23,94 | 0,00
Polar [mN/m] | 16,12 | 0,00