## LoockupSheet (hidden)
1 | 65.97 | 1 | 65.91
2 | 74.72 | 2 | 57.44
3 | 75.82 | 3 | 64.68
4 | 82.64 | 4 | 66.52
5 | 75.42 | 5 | 58.85
6 | 84.51 | 6 | 62.98
7 | 69.26 | 7 | 63.65
8 | 67.37 | 8 | 64.9
9 | 77.45 | 9 | 61.8
10 | 72.74 | 10 | 66.41

## water(Air)
Measurement "water(Air)"
Konfiguration |  |  | Ausgewählt | Schrittnummer | KW(M) [°] | KW(L) [°] | KW(R) [°] | Volumen [µL] | Temperatur [°C] | Zeit | Ablaufzeit [s] | Fitmethode | Tropfentyp | Kontaktpunkt (l) [mm] | Kontaktpunkt (r) [mm]
Flüssigkeit: | water |  | TRUE | 1 | 65.97 | 65.83 | 66.11 | 0.437 | 20 | 45315.4081 | 0 | Ellipse (Tangent-1) | Liegender Tropfen | 2.8 | 4.2
Fest-/Messkörper |  |  | TRUE | 2 | 74.72 | 73.97 | 75.47 | 0.552 | 20 | 45315.4092 | 0 | Ellipse (Tangent-1) | Liegender Tropfen | 3 | 4.5
Gasphase: | Air |  | TRUE | 3 | 75.82 | 77.04 | 74.6 | 1.503 | 20 | 45315.4097 | 0 | Ellipse (Tangent-1) | Liegender Tropfen | 3 | 5
|  |  | TRUE | 4 | 82.64 | 82.98 | 82.3 | 1.537 | 20 | 45315.4104 | 0 | Ellipse (Tangent-1) | Liegender Tropfen | 2.8 | 4.8
Ergebnisse | Wert | St.-Abw. | TRUE | 5 | 75.42 | 76.48 | 74.37 | 2.219 | 20 | 45315.411 | 0 | Ellipse (Tangent-1) | Liegender Tropfen | 2.3 | 4.6
Mittl. KW(M) [°] | 74.59 | 6.07 | TRUE | 6 | 84.51 | 84.7 | 84.31 | 2.065 | 20 | 45315.4115 | 0 | Ellipse (Tangent-1) | Liegender Tropfen | 2.6 | 4.7
Mittl. KW(L) [°] | 74.69 | 6.43 | TRUE | 7 | 69.26 | 68.23 | 70.29 | 2.179 | 20 | 45315.4122 | 0 | Ellipse (Tangent-1) | Liegender Tropfen | 2.6 | 5
Mittl. KW(R) [°] | 74.49 | 5.78 | TRUE | 8 | 67.37 | 66.98 | 67.75 | 1.59 | 20 | 45315.4127 | 0 | Ellipse (Tangent-1) | Liegender Tropfen | 2.9 | 5.1
|  |  | TRUE | 9 | 77.45 | 77.89 | 77 | 1.624 | 20 | 45315.4131 | 0 | Ellipse (Tangent-1) | Liegender Tropfen | 2.7 | 4.8
|  |  | TRUE | 10 | 72.74 | 72.79 | 72.69 | 1.709 | 20 | 45315.4135 | 0 | Ellipse (Tangent-1) | Liegender Tropfen | 2.8 | 5

## diiodo-methane(Air)
Measurement "diiodo-methane(Air)"
Konfiguration |  |  | Ausgewählt | Schrittnummer | KW(M) [°] | KW(L) [°] | KW(R) [°] | Volumen [µL] | Temperatur [°C] | Zeit | Ablaufzeit [s] | Fitmethode | Tropfentyp | Kontaktpunkt (l) [mm] | Kontaktpunkt (r) [mm]
Flüssigkeit: | diiodo-methane |  | TRUE | 1 | 65.91 | 66.23 | 65.59 | 1.446 | 20 | 45316.4056 | 0 | Ellipse (Tangent-1) | Liegender Tropfen | 2.3 | 4.5
Fest-/Messkörper |  |  | TRUE | 2 | 57.44 | 57.87 | 57.01 | 0.601 | 20 | 45316.4065 | 0 | Ellipse (Tangent-1) | Liegender Tropfen | 2.5 | 4.2
Gasphase: | Air |  | TRUE | 3 | 64.68 | 64.66 | 64.71 | 0.718 | 20 | 45316.407 | 0 | Ellipse (Tangent-1) | Liegender Tropfen | 2.6 | 4.3
|  |  | TRUE | 4 | 66.52 | 66.46 | 66.57 | 1.813 | 20 | 45316.4073 | 0 | Ellipse (Tangent-1) | Liegender Tropfen | 2.1 | 4.5
Ergebnisse | Wert | St.-Abw. | TRUE | 5 | 58.85 | 58.82 | 58.87 | 1.666 | 20 | 45316.4077 | 0 | Ellipse (Tangent-1) | Liegender Tropfen | 2.1 | 4.6
Mittl. KW(M) [°] | 63.31 | 3.13 | TRUE | 6 | 62.98 | 64.23 | 61.74 | 1.981 | 20 | 45316.4081 | 0 | Ellipse (Tangent-1) | Liegender Tropfen | 2.1 | 4.6
Mittl. KW(L) [°] | 63.52 | 3.1 | TRUE | 7 | 63.65 | 63.46 | 63.83 | 1.47 | 20 | 45316.4087 | 0 | Ellipse (Tangent-1) | Liegender Tropfen | 2.1 | 4.4
Mittl. KW(R) [°] | 63.11 | 3.21 | TRUE | 8 | 64.9 | 64.8 | 65 | 1.858 | 20 | 45316.409 | 0 | Ellipse (Tangent-1) | Liegender Tropfen | 2.1 | 4.5
|  |  | TRUE | 9 | 61.8 | 61.91 | 61.69 | 1.936 | 20 | 45316.4095 | 0 | Ellipse (Tangent-1) | Liegender Tropfen | 2.1 | 4.7
|  |  | TRUE | 10 | 66.41 | 66.76 | 66.06 | 2.015 | 20 | 45316.411 | 0 | Ellipse (Tangent-1) | Liegender Tropfen | 2.1 | 4.6

## SFE
Konfiguration
SFE-Modell | OWRK
Ergebnisse
FreieOberflächenenergie [mN/m] | 34,57 | 0,00
Dispersiv [mN/m] | 24,03 | 0,00
Polar [mN/m] | 10,54 | 0,00