## LoockupSheet (hidden)
1 | 76.87 | 1 | 63.77
2 | 81.41 | 2 | 58.83
3 | 66.33 | 3 | 64.32
4 | 82.79 | 4 | 58.76
5 | 77.38 | 5 | 65.29
6 | 82.09 | 6 | 50.96
7 | 80.95 | 7 | 56.08
8 | 79.86 | 8 | 54.39
9 | 84.7 | 9 | 54.14
10 | 82.46 | 10 | 55.21

## water(Air)
Measurement "water(Air)"
Konfiguration |  |  | Ausgewählt | Schrittnummer | KW(M) [°] | KW(L) [°] | KW(R) [°] | Volumen [µL] | Temperatur [°C] | Zeit | Ablaufzeit [s] | Fitmethode | Tropfentyp | Kontaktpunkt (l) [mm] | Kontaktpunkt (r) [mm]
Flüssigkeit: | water |  | TRUE | 1 | 76.87 | 77.11 | 76.62 | 2.351 | 20 | 45315.42 | 0 | Ellipse (Tangent-1) | Liegender Tropfen | 2.7 | 5.1
Fest-/Messkörper |  |  | TRUE | 2 | 81.41 | 82.36 | 80.46 | 1.724 | 20 | 45315.421 | 0 | Ellipse (Tangent-1) | Liegender Tropfen | 2.8 | 4.9
Gasphase: | Air |  | TRUE | 3 | 66.33 | 66.25 | 66.42 | 1.677 | 20 | 45315.4222 | 0 | Ellipse (Tangent-1) | Liegender Tropfen | 2.6 | 4.9
|  |  | TRUE | 4 | 82.79 | 82.07 | 83.51 | 1.53 | 20 | 45315.4225 | 0 | Ellipse (Tangent-1) | Liegender Tropfen | 2.7 | 4.7
Ergebnisse | Wert | St.-Abw. | TRUE | 5 | 77.38 | 76.29 | 78.46 | 2.346 | 20 | 45315.4233 | 0 | Ellipse (Tangent-1) | Liegender Tropfen | 2.6 | 5
Mittl. KW(M) [°] | 79.48 | 5.21 | TRUE | 6 | 82.09 | 81.06 | 83.13 | 2.19 | 20 | 45315.4245 | 0 | Ellipse (Tangent-1) | Liegender Tropfen | 2.6 | 4.8
Mittl. KW(L) [°] | 79.5 | 5.32 | TRUE | 7 | 80.95 | 81.93 | 79.97 | 1.315 | 20 | 45315.4252 | 0 | Ellipse (Tangent-1) | Liegender Tropfen | 2.9 | 4.8
Mittl. KW(R) [°] | 79.46 | 5.2 | TRUE | 8 | 79.86 | 80.3 | 79.42 | 2.361 | 20 | 45315.4262 | 0 | Ellipse (Tangent-1) | Liegender Tropfen | 2.7 | 5
|  |  | TRUE | 9 | 84.7 | 84.82 | 84.58 | 1.718 | 20 | 45315.4267 | 0 | Ellipse (Tangent-1) | Liegender Tropfen | 2.9 | 4.9
|  |  | TRUE | 10 | 82.46 | 82.84 | 82.07 | 1.995 | 20 | 45315.4288 | 0 | Ellipse (Tangent-1) | Liegender Tropfen | 2.9 | 5

## diiodo-methane(Air)
Measurement "diiodo-methane(Air)"
Konfiguration |  |  | Ausgewählt | Schrittnummer | KW(M) [°] | KW(L) [°] | KW(R) [°] | Volumen [µL] | Temperatur [°C] | Zeit | Ablaufzeit [s] | Fitmethode | Tropfentyp | Kontaktpunkt (l) [mm] | Kontaktpunkt (r) [mm]
Flüssigkeit: | diiodo-methane |  | TRUE | 1 | 63.77 | 65.28 | 62.25 | 0.739 | 20 | 45316.4129 | 0 | Ellipse (Tangent-1) | Liegender Tropfen | 2.5 | 4.3
Fest-/Messkörper |  |  | TRUE | 2 | 58.83 | 59.61 | 58.05 | 0.881 | 20 | 45316.4133 | 0 | Ellipse (Tangent-1) | Liegender Tropfen | 2.5 | 4.5
Gasphase: | Air |  | TRUE | 3 | 64.32 | 64.85 | 63.78 | 1.807 | 20 | 45316.4136 | 0 | Ellipse (Tangent-1) | Liegender Tropfen | 2.1 | 4.6
|  |  | TRUE | 4 | 58.76 | 58.75 | 58.77 | 1.718 | 20 | 45316.4141 | 0 | Ellipse (Tangent-1) | Liegender Tropfen | 2 | 4.5
Ergebnisse | Wert | St.-Abw. | TRUE | 5 | 65.29 | 67.2 | 63.39 | 2.089 | 20 | 45316.4146 | 0 | Ellipse (Tangent-1) | Liegender Tropfen | 2.2 | 4.7
Mittl. KW(M) [°] | 58.17 | 4.9 | TRUE | 6 | 50.96 | 52.64 | 49.28 | 1.486 | 20 | 45316.4149 | 0 | Ellipse (Tangent-1) | Liegender Tropfen | 2.2 | 4.8
Mittl. KW(L) [°] | 59.06 | 5.13 | TRUE | 7 | 56.08 | 57.34 | 54.82 | 2.241 | 20 | 45316.416 | 0 | Ellipse (Tangent-1) | Liegender Tropfen | 1.5 | 4.3
Mittl. KW(R) [°] | 57.29 | 4.82 | TRUE | 8 | 54.39 | 53.42 | 55.37 | 1.776 | 20 | 45316.4174 | 0 | Ellipse (Tangent-1) | Liegender Tropfen | 2 | 4.7
|  |  | TRUE | 9 | 54.14 | 55.27 | 53 | 1.89 | 20 | 45316.4178 | 0 | Ellipse (Tangent-1) | Liegender Tropfen | 2 | 4.7
|  |  | TRUE | 10 | 55.21 | 56.27 | 54.16 | 1.869 | 20 | 45316.4183 | 0 | Ellipse (Tangent-1) | Liegender Tropfen | 2.1 | 4.8

## SFE
Konfiguration
SFE-Modell | OWRK
Ergebnisse
FreieOberflächenenergie [mN/m] | 34,21 | 0,00
Dispersiv [mN/m] | 27,43 | 0,00
Polar [mN/m] | 6,78 | 0,00