## LoockupSheet (hidden)
1 | 72.73 | 1 | 55.69
2 | 70.05 | 2 | 53.96
3 | 66.68 | 3 | 51.72
4 | 62.16 | 4 | 55.48
5 | 56.81 | 5 | 49.51
6 | 69.08 | 6 | 57.32
7 | 69.15 | 7 | 57.83
8 | 58.24 | 8 | 51.94
9 | 59.74 | 9 | 51.51
10 | 66.05 | 10 | 58.01

## water(Air)
Measurement "water(Air)"
Konfiguration |  |  | Ausgewählt | Schrittnummer | KW(M) [°] | KW(L) [°] | KW(R) [°] | Volumen [µL] | Temperatur [°C] | Zeit | Ablaufzeit [s] | Fitmethode | Tropfentyp | Kontaktpunkt (l) [mm] | Kontaktpunkt (r) [mm]
Flüssigkeit: | water |  | TRUE | 1 | 72.73 | 72.55 | 72.91 | 1.287 | 20 | 45138.639 | 0 | Ellipse (Tangent-1) | Liegender Tropfen | 3 | 4.9
Fest-/Messkörper |  |  | TRUE | 2 | 70.05 | 70 | 70.1 | 1.717 | 20 | 45138.6395 | 0 | Ellipse (Tangent-1) | Liegender Tropfen | 2.6 | 4.8
Gasphase: | Air |  | TRUE | 3 | 66.68 | 66.01 | 67.35 | 1.788 | 20 | 45138.6401 |  | Ellipse (Tangent-1) | Liegender Tropfen | 2.6 | 4.9
|  |  | TRUE | 4 | 62.16 | 61.68 | 62.65 | 1.622 | 20 | 45138.6406 | 0 | Ellipse (Tangent-1) | Liegender Tropfen | 1.9 | 4.3
Ergebnisse | Wert | St.-Abw. | TRUE | 5 | 56.81 | 57.4 | 56.23 | 2.089 | 20 | 45138.6412 | 0 | Ellipse (Tangent-1) | Liegender Tropfen | 2.2 | 4.8
Mittl. KW(M) [°] | 65.07 | 5.49 | TRUE | 6 | 69.08 | 70.73 | 67.44 | 1.757 | 20 | 45138.644 | 0 | Ellipse (Tangent-1) | Liegender Tropfen | 2.7 | 5
Mittl. KW(L) [°] | 65.04 | 5.53 | TRUE | 7 | 69.15 | 68.75 | 69.56 | 1.792 | 20 | 45138.6446 | 0 | Ellipse (Tangent-1) | Liegender Tropfen | 2.8 | 5.1
Mittl. KW(R) [°] | 65.1 | 5.58 | TRUE | 8 | 58.24 | 57.41 | 59.06 | 0.795 | 20 | 45138.6463 | 0 | Ellipse (Tangent-1) | Liegender Tropfen | 2.4 | 4.2
|  |  | TRUE | 9 | 59.74 | 60.67 | 58.81 | 1.271 | 20 | 45138.6469 | 0 | Ellipse (Tangent-1) | Liegender Tropfen | 3 | 5.1
|  |  | TRUE | 10 | 66.05 | 65.23 | 66.87 | 1.922 | 20 | 45138.6476 | 0 | Ellipse (Tangent-1) | Liegender Tropfen | 1.2 | 3.7

## diiodo-methane(Air)
Measurement "diiodo-methane(Air)"
Konfiguration |  |  | Ausgewählt | Schrittnummer | KW(M) [°] | KW(L) [°] | KW(R) [°] | Volumen [µL] | Temperatur [°C] | Zeit | Ablaufzeit [s] | Fitmethode | Tropfentyp | Kontaktpunkt (l) [mm] | Kontaktpunkt (r) [mm]
Flüssigkeit: | diiodo-methane |  | TRUE | 1 | 55.69 | 57.38 | 54.01 | 1.83 | 20 | 45139.6516 | 0 | Ellipse (Tangent-1) | Liegender Tropfen | 1.2 | 3.8
Fest-/Messkörper |  |  | TRUE | 2 | 53.96 | 54.59 | 53.33 | 0.896 | 20 | 45139.6529 | 0 | Ellipse (Tangent-1) | Liegender Tropfen | 2.3 | 4.4
Gasphase: | Air |  | TRUE | 3 | 51.72 | 51.14 | 52.31 | 1.793 | 20 | 45139.6545 | 0 | Ellipse (Tangent-1) | Liegender Tropfen | 2.3 | 5
|  |  | TRUE | 4 | 55.48 | 56.83 | 54.12 | 1.706 | 20 | 45139.6552 | 0 | Ellipse (Tangent-1) | Liegender Tropfen | 1.4 | 3.9
Ergebnisse | Wert | St.-Abw. | TRUE | 5 | 49.51 | 52.3 | 46.73 | 1.571 | 20 | 45139.6557 | 0 | Ellipse (Tangent-1) | Liegender Tropfen | 1.4 | 4
Mittl. KW(M) [°] | 54.3 | 3.01 | TRUE | 6 | 57.32 | 59.65 | 54.98 | 1.683 | 20 | 45139.6915 | 0 | Ellipse (Tangent-1) | Liegender Tropfen | 1.7 | 4.3
Mittl. KW(L) [°] | 55.36 | 3.46 | TRUE | 7 | 57.83 | 58.69 | 56.98 | 1.462 | 20 | 45139.6919 | 0 | Ellipse (Tangent-1) | Liegender Tropfen | 1.5 | 3.8
Mittl. KW(R) [°] | 53.24 | 2.92 | TRUE | 8 | 51.94 | 51.62 | 52.26 | 1.488 | 20 | 45139.6923 | 0 | Ellipse (Tangent-1) | Liegender Tropfen | 1.3 | 3.8
|  |  | TRUE | 9 | 51.51 | 51.81 | 51.2 | 1.137 | 20 | 45139.6926 | 0 | Ellipse (Tangent-1) | Liegender Tropfen | 1.5 | 3.8
|  |  | TRUE | 10 | 58.01 | 59.58 | 56.44 | 1.296 | 20 | 45139.6937 | 0 | Ellipse (Tangent-1) | Liegender Tropfen | 1.4 | 3.7

## SFE
Konfiguration
SFE-Modell | OWRK
Ergebnisse
FreieOberflächenenergie [mN/m] | 42,60 | 0,00
Dispersiv [mN/m] | 28,50 | 0,00
Polar [mN/m] | 14,10 | 0,00