## LoockupSheet (hidden)
1 | 49.65 | 1 | 48.92
2 | 75.56 | 2 | 52.03
3 | 74.21 | 3 | 53.28
4 | 62.91 | 4 | 55.18
5 | 55.47 | 5 | 53.01
6 | 46.87 | 6 | 53.57
7 | 49.48 | 7 | 55.97
8 | 56.97 | 8 | 51.36
9 | 60.48 | 9 | 53.54
10 | 55.81 | 10 | 57.25

## water(Air)
Measurement "water(Air)"
Konfiguration |  |  | Ausgewählt | Schrittnummer | KW(M) [°] | KW(L) [°] | KW(R) [°] | Volumen [µL] | Temperatur [°C] | Zeit | Ablaufzeit [s] | Fitmethode | Tropfentyp | Kontaktpunkt (l) [mm] | Kontaktpunkt (r) [mm]
Flüssigkeit: | water |  | TRUE | 1 | 49.65 | 50.54 | 48.76 | 0.569 | 25 | 45138.4312 | 0 | Ellipse (Tangent-1) | Liegender Tropfen | 2.7 | 4.5
Fest-/Messkörper |  |  | TRUE | 2 | 75.56 | 76.61 | 74.51 | 1.52 | 25 | 45138.6076 | 0 | Ellipse (Tangent-1) | Liegender Tropfen | 3.2 | 5.3
Gasphase: | Air |  | TRUE | 3 | 74.21 | 74.1 | 74.31 | 1.974 | 25 | 45138.6085 | 0 | Ellipse (Tangent-1) | Liegender Tropfen | 2.8 | 5.1
|  |  | TRUE | 4 | 62.91 | 60.57 | 65.26 | 1.65 | 25 | 45138.609 | 0 | Ellipse (Tangent-1) | Liegender Tropfen | 2.4 | 4.7
Ergebnisse | Wert | St.-Abw. | TRUE | 5 | 55.47 | 56.35 | 54.59 | 1.983 | 25 | 45138.6102 | 0 | Ellipse (Tangent-1) | Liegender Tropfen | 2.3 | 4.9
Mittl. KW(M) [°] | 58.74 | 9.86 | TRUE | 6 | 46.87 | 46.75 | 46.98 | 1.801 | 25 | 45138.6107 | 0 | Ellipse (Tangent-1) | Liegender Tropfen | 2.5 | 5.2
Mittl. KW(L) [°] | 58.73 | 9.92 | TRUE | 7 | 49.48 | 49.1 | 49.85 | 1.915 | 25 | 45138.6112 | 0 | Ellipse (Tangent-1) | Liegender Tropfen | 2.6 | 5.3
Mittl. KW(R) [°] | 58.76 | 9.89 | TRUE | 8 | 56.97 | 57.1 | 56.83 | 2.03 | 25 | 45138.6116 | 0 | Ellipse (Tangent-1) | Liegender Tropfen | 2.2 | 4.9
|  |  | TRUE | 9 | 60.48 | 60.64 | 60.32 | 1.178 | 25 | 45138.6126 | 0 | Ellipse (Tangent-1) | Liegender Tropfen | 1.9 | 4
|  |  | TRUE | 10 | 55.81 | 55.48 | 56.15 | 1.807 | 25 | 45138.6133 | 0 | Ellipse (Tangent-1) | Liegender Tropfen | 2.1 | 4.6

## diiodo-methane(Air)
Measurement "diiodo-methane(Air)"
Konfiguration |  |  | Ausgewählt | Schrittnummer | KW(M) [°] | KW(L) [°] | KW(R) [°] | Volumen [µL] | Temperatur [°C] | Zeit | Ablaufzeit [s] | Fitmethode | Tropfentyp | Kontaktpunkt (l) [mm] | Kontaktpunkt (r) [mm]
Flüssigkeit: | diiodo-methane |  | TRUE | 1 | 48.92 | 44.64 | 53.21 | 0.138 | 20 | 45139.6402 | 0 | Ellipse (Tangent-1) | Liegender Tropfen | 1.9 | 3.1
Fest-/Messkörper |  |  | TRUE | 2 | 52.03 | 51.39 | 52.67 | 1.524 | 20 | 45139.6413 | 0 | Ellipse (Tangent-1) | Liegender Tropfen | 1.6 | 4.1
Gasphase: | Air |  | TRUE | 3 | 53.28 | 53.28 | 53.28 | 1.185 | 20 | 45139.642 | 0 | Ellipse (Tangent-1) | Liegender Tropfen | 1.6 | 3.9
|  |  | TRUE | 4 | 55.18 | 55.5 | 54.87 | 1.514 | 20 | 45139.6424 | 0 | Ellipse (Tangent-1) | Liegender Tropfen | 1.2 | 3.7
Ergebnisse | Wert | St.-Abw. | TRUE | 5 | 53.01 | 47.93 | 58.09 | 1.488 | 20 | 45139.6431 | 0 | Ellipse (Tangent-1) | Liegender Tropfen | 1.9 | 4.6
Mittl. KW(M) [°] | 53.41 | 2.38 | TRUE | 6 | 53.57 | 52.26 | 54.89 | 2.178 | 20 | 45139.644 | 0 | Ellipse (Tangent-1) | Liegender Tropfen | 2.5 | 5.3
Mittl. KW(L) [°] | 52.58 | 4.11 | TRUE | 7 | 55.97 | 56.49 | 55.45 | 1.102 | 20 | 45139.6449 | 0 | Ellipse (Tangent-1) | Liegender Tropfen | 2.5 | 4.7
Mittl. KW(R) [°] | 54.25 | 1.96 | TRUE | 8 | 51.36 | 51.09 | 51.63 | 1.587 | 20 | 45139.6456 | 0 | Ellipse (Tangent-1) | Liegender Tropfen | 1.7 | 4.3
|  |  | TRUE | 9 | 53.54 | 54.64 | 52.44 | 0.915 | 20 | 45139.6463 | 0 | Ellipse (Tangent-1) | Liegender Tropfen | 2.1 | 4.2
|  |  | TRUE | 10 | 57.25 | 58.53 | 55.97 | 1.181 | 20 | 45139.6474 | 0 | Ellipse (Tangent-1) | Liegender Tropfen | 2.4 | 4.6

## SFE
Konfiguration
SFE-Modell | OWRK
Ergebnisse
FreieOberflächenenergie [mN/m] | 46,59 | 0,00
Dispersiv [mN/m] | 28,52 | 0,00
Polar [mN/m] | 18,07 | 0,00