## water(Air)
Measurement "water(Air)"
Konfiguration |  |  | Ausgewählt | Schrittnummer | KW(M) [°] | KW(L) [°] | KW(R) [°] | Volumen [µL] | Temperatur [°C] | Zeit | Ablaufzeit [s] | Fitmethode | Tropfentyp | Kontaktpunkt (l) [mm] | Kontaktpunkt (r) [mm]
Flüssigkeit: | water |  | TRUE | 1 | 74.46 | 74.48 | 74.44 | 1.822 | 20 | 45679.4296 | 0 | Ellipse (Tangent-1) | Liegender Tropfen | 2.8 | 5
Fest-/Messkörper |  |  | TRUE | 2 | 79.03 | 79.63 | 78.43 | 1.575 | 20 | 45679.43 | 0 | Ellipse (Tangent-1) | Liegender Tropfen | 3 | 5
Gasphase: | Air |  | TRUE | 3 | 73 | 73.13 | 72.87 | 2.068 | 20 | 45679.4304 | 0 | Ellipse (Tangent-1) | Liegender Tropfen | 2.9 | 5.2
|  |  | TRUE | 4 | 74.96 | 74.95 | 74.96 | 1.667 | 20 | 45679.4307 | 0 | Ellipse (Tangent-1) | Liegender Tropfen | 2.8 | 5
Ergebnisse | Wert | St.-Abw. | TRUE | 5 | 74.02 | 74.83 | 73.22 | 1.918 | 20 | 45679.4312 | 0 | Ellipse (Tangent-1) | Liegender Tropfen | 3 | 5.2
Mittl. KW(M) [°] | 69.06 | 8.39 | TRUE | 6 | 52.68 | 53.2 | 52.16 | 1.737 | 20 | 45679.4328 | 0 | Ellipse (Tangent-1) | Liegender Tropfen | 3.1 | 5.6
Mittl. KW(L) [°] | 69.24 | 8.49 | TRUE | 7 | 74.06 | 74.59 | 73.53 | 1.684 | 20 | 45679.4331 | 0 | Ellipse (Tangent-1) | Liegender Tropfen | 2.8 | 4.9
Mittl. KW(R) [°] | 68.88 | 8.36 | TRUE | 8 | 59.39 | 60.28 | 58.49 | 1.696 | 20 | 45679.4338 | 0 | Ellipse (Tangent-1) | Liegender Tropfen | 2.8 | 5.2
|  |  | TRUE | 9 | 63.67 | 61.96 | 65.38 | 1.957 | 20 | 45679.4342 | 0 | Ellipse (Tangent-1) | Liegender Tropfen | 2.6 | 5
|  |  | TRUE | 10 | 65.31 | 65.34 | 65.28 | 1.583 | 20 | 45679.4345 | 0 | Ellipse (Tangent-1) | Liegender Tropfen | 3 | 5.2

## diiodo-methane(Air)
Measurement "diiodo-methane(Air)"
Konfiguration |  |  | Ausgewählt | Schrittnummer | KW(M) [°] | KW(L) [°] | KW(R) [°] | Volumen [µL] | Temperatur [°C] | Zeit | Ablaufzeit [s] | Fitmethode | Tropfentyp | Kontaktpunkt (l) [mm] | Kontaktpunkt (r) [mm]
Flüssigkeit: | diiodo-methane |  | TRUE | 1 | 59.03 | 62.18 | 55.88 | 1.851 | 20 | 45680.3957 | 0 | Ellipse (Tangent-1) | Liegender Tropfen | 1.4 | 4
Fest-/Messkörper |  |  | TRUE | 2 | 56.75 | 57.27 | 56.23 | 1.842 | 20 | 45680.3963 | 0 | Ellipse (Tangent-1) | Liegender Tropfen | 1.6 | 4.2
Gasphase: | Air |  | TRUE | 3 | 56.39 | 57.52 | 55.27 | 1.863 | 20 | 45680.3968 | 0 | Ellipse (Tangent-1) | Liegender Tropfen | 1.5 | 4.1
|  |  | TRUE | 4 | 56.18 | 57.18 | 55.19 | 1.87 | 20 | 45680.3971 | 0 | Ellipse (Tangent-1) | Liegender Tropfen | 1.5 | 4.1
Ergebnisse | Wert | St.-Abw. | TRUE | 5 | 52.69 | 52.54 | 52.83 | 1.621 | 20 | 45680.3974 | 0 | Ellipse (Tangent-1) | Liegender Tropfen | 1.6 | 4.2
Mittl. KW(M) [°] | 53.56 | 4.62 | TRUE | 6 | 57.63 | 57.04 | 58.21 | 2.183 | 20 | 45680.3979 | 0 | Ellipse (Tangent-1) | Liegender Tropfen | 1.3 | 4
Mittl. KW(L) [°] | 54.34 | 5 | TRUE | 7 | 48.2 | 48.59 | 47.8 | 1.846 | 20 | 45680.3983 | 0 | Ellipse (Tangent-1) | Liegender Tropfen | 1.4 | 4.2
Mittl. KW(R) [°] | 52.79 | 4.45 | TRUE | 8 | 44.24 | 44.83 | 43.65 | 2.239 | 20 | 45680.3986 | 0 | Ellipse (Tangent-1) | Liegender Tropfen | 1.2 | 4.3
|  |  | TRUE | 9 | 52.91 | 53.17 | 52.64 | 1.513 | 20 | 45680.3993 | 0 | Ellipse (Tangent-1) | Liegender Tropfen | 1.6 | 4.1
|  |  | TRUE | 10 | 51.61 | 53.07 | 50.14 | 1.897 | 20 | 45680.3998 | 0 | Ellipse (Tangent-1) | Liegender Tropfen | 1.1 | 3.8

## SFE
Konfiguration
SFE-Modell | OWRK
Ergebnisse
FreieOberflächenenergie [mN/m] | 42,54 | 0,00
Dispersiv [mN/m] | 32,27 | 0,00
Polar [mN/m] | 10,27 | 0,00