## water(Air)
Measurement "water(Air)"
Konfiguration |  |  | Ausgewählt | Schrittnummer | KW(M) [°] | KW(L) [°] | KW(R) [°] | Volumen [µL] | Temperatur [°C] | Zeit | Ablaufzeit [s] | Fitmethode | Tropfentyp | Kontaktpunkt (l) [mm] | Kontaktpunkt (r) [mm]
Flüssigkeit: | water |  | TRUE | 1 | 69.21 | 70 | 68.41 | 1.342 | 20 | 45679.4215 | 0 | Ellipse (Tangent-1) | Liegender Tropfen | 3 | 5.1
Fest-/Messkörper |  |  | TRUE | 2 | 72.07 | 72.28 | 71.85 | 1.646 | 20 | 45679.422 | 0 | Ellipse (Tangent-1) | Liegender Tropfen | 3.1 | 5.3
Gasphase: | Air |  | TRUE | 3 | 54.98 | 53.7 | 56.26 | 2.182 | 20 | 45679.4224 | 0 | Ellipse (Tangent-1) | Liegender Tropfen | 2.9 | 5.6
|  |  | TRUE | 4 | 73.49 | 73.5 | 73.47 | 2.097 | 20 | 45679.4237 |  | Ellipse (Tangent-1) | Liegender Tropfen | 2.8 | 5.1
Ergebnisse | Wert | St.-Abw. | TRUE | 5 | 68.53 | 67.57 | 69.49 | 1.39 | 20 | 45679.4239 | 0 | Ellipse (Tangent-1) | Liegender Tropfen | 3.1 | 5.2
Mittl. KW(M) [°] | 65.98 | 6.37 | TRUE | 6 | 64.56 | 64.95 | 64.17 | 2.069 | 20 | 45679.4244 | 0 | Ellipse (Tangent-1) | Liegender Tropfen | 2.2 | 4.7
Mittl. KW(L) [°] | 65.95 | 6.57 | TRUE | 7 | 71 | 69.67 | 72.33 | 1.542 | 20 | 45679.4247 | 0 | Ellipse (Tangent-1) | Liegender Tropfen | 2.7 | 4.8
Mittl. KW(R) [°] | 66 | 6.35 | TRUE | 8 | 57.1 | 58.14 | 56.06 | 1.829 | 20 | 45679.4265 | 0 | Ellipse (Tangent-1) | Liegender Tropfen | 2.8 | 5.3
|  |  | TRUE | 9 | 67.84 | 69.54 | 66.13 | 1.812 | 20 | 45679.4279 | 0 | Ellipse (Tangent-1) | Liegender Tropfen | 2.8 | 5.1
|  |  | TRUE | 10 | 60.99 | 60.13 | 61.86 | 1.72 | 20 | 45679.4286 | 0 | Ellipse (Tangent-1) | Liegender Tropfen | 3.1 | 5.5

## diiodo-methane(Air)
Measurement "diiodo-methane(Air)"
Konfiguration |  |  | Ausgewählt | Schrittnummer | KW(M) [°] | KW(L) [°] | KW(R) [°] | Volumen [µL] | Temperatur [°C] | Zeit | Ablaufzeit [s] | Fitmethode | Tropfentyp | Kontaktpunkt (l) [mm] | Kontaktpunkt (r) [mm]
Flüssigkeit: | diiodo-methane |  | TRUE | 1 | 61.97 | 61.98 | 61.97 | 2.169 | 20 | 45680.3874 | 0 | Ellipse (Tangent-1) | Liegender Tropfen | 1.4 | 4
Fest-/Messkörper |  |  | TRUE | 2 | 66.83 | 65.91 | 67.74 | 1.676 | 20 | 45680.388 | 0 | Ellipse (Tangent-1) | Liegender Tropfen | 1.7 | 4
Gasphase: | Air |  | TRUE | 3 | 61.68 | 60.87 | 62.48 | 1.909 | 20 | 45680.3888 | 0 | Ellipse (Tangent-1) | Liegender Tropfen | 1.7 | 4.2
|  |  | TRUE | 4 | 55.35 | 55.64 | 55.06 | 1.257 | 20 | 45680.3904 | 0 | Ellipse (Tangent-1) | Liegender Tropfen | 1.8 | 4.1
Ergebnisse | Wert | St.-Abw. | TRUE | 5 | 62.3 | 62.1 | 62.5 | 1.91 | 20 | 45680.391 | 0 | Ellipse (Tangent-1) | Liegender Tropfen | 1.6 | 4.1
Mittl. KW(M) [°] | 60.49 | 3.69 | TRUE | 6 | 57.39 | 59.23 | 55.54 | 1.987 | 20 | 45680.3914 | 0 | Ellipse (Tangent-1) | Liegender Tropfen | 1.6 | 4.2
Mittl. KW(L) [°] | 61.31 | 3.85 | TRUE | 7 | 59.16 | 61.89 | 56.44 | 1.724 | 20 | 45680.3917 | 0 | Ellipse (Tangent-1) | Liegender Tropfen | 1.4 | 3.9
Mittl. KW(R) [°] | 59.67 | 4.23 | TRUE | 8 | 58.84 | 61.98 | 55.7 | 1.956 | 20 | 45680.3921 | 0 | Ellipse (Tangent-1) | Liegender Tropfen | 1.7 | 4.3
|  |  | TRUE | 9 | 64.86 | 67.8 | 61.92 | 1.885 | 20 | 45680.3926 | 0 | Ellipse (Tangent-1) | Liegender Tropfen | 1.6 | 4.1
|  |  | TRUE | 10 | 56.51 | 55.65 | 57.37 | 1.898 | 20 | 45680.3935 | 0 | Ellipse (Tangent-1) | Liegender Tropfen | 1.5 | 4.1

## SFE
Konfiguration
SFE-Modell | OWRK
Ergebnisse
FreieOberflächenenergie [mN/m] | 41,94 | 0,00
Dispersiv [mN/m] | 28,29 | 0,00
Polar [mN/m] | 13,65 | 0,00