## LoockupSheet (hidden)
1 | 78.57 | 1 | 68.23
2 | 92.64 | 2 | 62.02
3 | 81.92 | 3 | 55.93
4 | 80.98 | 4 | 67.75
5 | 84.26 | 5 | 56.61
6 | 80.68 | 6 | 56.46
7 | 75.25 | 7 | 66.16
8 | 80.08 | 8 | 62.89
9 | 78.88 | #REF! | #REF!
10 | 73.84 | #REF! | #REF!
|  | 11 | 62.91
|  | 12 | 61.13

## water(Air)
Measurement "water(Air)"
Konfiguration |  |  | Ausgewählt | Schrittnummer | KW(M) [°] | KW(L) [°] | KW(R) [°] | Volumen [µL] | Temperatur [°C] | Zeit | Ablaufzeit [s] | Fitmethode | Tropfentyp | Kontaktpunkt (l) [mm] | Kontaktpunkt (r) [mm]
Flüssigkeit: | water |  | TRUE | 1 | 78.57 | 79.62 | 77.52 | 2.084 | 20 | 44949.4675 |  | Ellipse (Tangent-1) | Liegender Tropfen | 2.8 | 5.1
Fest-/Messkörper |  |  | TRUE | 2 | 92.64 | 92.22 | 93.06 | 1.766 | 20 | 44949.4679 |  | Ellipse (Tangent-1) | Liegender Tropfen | 3 | 4.9
Gasphase: | Air |  | TRUE | 3 | 81.92 | 83.57 | 80.26 | 1.908 | 20 | 44949.4682 |  | Ellipse (Tangent-1) | Liegender Tropfen | 2.9 | 5
|  |  | TRUE | 4 | 80.98 | 80.83 | 81.13 | 1.829 | 20 | 44949.4685 |  | Ellipse (Tangent-1) | Liegender Tropfen | 2.8 | 4.9
Ergebnisse | Wert | St.-Abw. | TRUE | 5 | 84.26 | 84.39 | 84.13 | 1.902 | 20 | 44949.4689 |  | Ellipse (Tangent-1) | Liegender Tropfen | 2.8 | 4.8
Mittl. KW(M) [°] | 80.71 | 5.18 | TRUE | 6 | 80.68 | 80.76 | 80.59 | 1.707 | 20 | 44949.4692 |  | Ellipse (Tangent-1) | Liegender Tropfen | 3 | 5
Mittl. KW(L) [°] | 81.32 | 4.78 | TRUE | 7 | 75.25 | 75.32 | 75.19 | 1.95 | 20 | 44949.4694 |  | Ellipse (Tangent-1) | Liegender Tropfen | 2.8 | 5
Mittl. KW(R) [°] | 80.1 | 5.71 | TRUE | 8 | 80.08 | 81.43 | 78.73 | 1.739 | 20 | 44949.4697 |  | Ellipse (Tangent-1) | Liegender Tropfen | 2.9 | 4.9
|  |  | TRUE | 9 | 78.88 | 78.85 | 78.91 | 2.006 | 20 | 44949.4699 |  | Ellipse (Tangent-1) | Liegender Tropfen | 2.9 | 5.1
|  |  | TRUE | 10 | 73.84 | 76.19 | 71.5 | 1.687 | 20 | 44949.4701 |  | Ellipse (Tangent-1) | Liegender Tropfen | 2.5 | 4.7

## diiodo-methane(Air)
Measurement "diiodo-methane(Air)"
Konfiguration |  |  | Ausgewählt | Schrittnummer | KW(M) [°] | KW(L) [°] | KW(R) [°] | Volumen [µL] | Temperatur [°C] | Zeit | Ablaufzeit [s] | Fitmethode | Tropfentyp | Kontaktpunkt (l) [mm] | Kontaktpunkt (r) [mm]
Flüssigkeit: | diiodo-methane |  | TRUE | 1 | 68.23 | 68.66 | 67.79 | 1.917 | 20 | 44950.447 |  | Ellipse (Tangent-1) | Liegender Tropfen | 1.4 | 3.8
Fest-/Messkörper |  |  | TRUE | 2 | 62.02 | 63.51 | 60.54 | 1.705 | 20 | 44950.4474 |  | Ellipse (Tangent-1) | Liegender Tropfen | 1.1 | 3.6
Gasphase: | Air |  | TRUE | 3 | 55.93 | 56.63 | 55.22 | 2.158 | 20 | 44950.4476 |  | Ellipse (Tangent-1) | Liegender Tropfen | 0.9 | 3.7
|  |  | TRUE | 4 | 67.75 | 67.08 | 68.41 | 2.292 | 20 | 44950.448 |  | Ellipse (Tangent-1) | Liegender Tropfen | 1.3 | 3.9
Ergebnisse | Wert | St.-Abw. | TRUE | 5 | 56.61 | 55.88 | 57.34 | 1.927 | 20 | 44950.4485 |  | Ellipse (Tangent-1) | Liegender Tropfen | 1 | 3.7
Mittl. KW(M) [°] | 62.01 | 4.57 | TRUE | 6 | 56.46 | 57.31 | 55.61 | 2.136 | 20 | 44950.449 |  | Ellipse (Tangent-1) | Liegender Tropfen | 1.4 | 4.2
Mittl. KW(L) [°] | 62.58 | 4.55 | TRUE | 7 | 66.16 | 66.72 | 65.61 | 1.835 | 20 | 44950.4492 |  | Ellipse (Tangent-1) | Liegender Tropfen | 1.3 | 3.7
Mittl. KW(R) [°] | 61.44 | 4.74 | TRUE | 8 | 62.89 | 62.94 | 62.84 | 1.726 | 20 | 44950.4495 |  | Ellipse (Tangent-1) | Liegender Tropfen | 1.4 | 3.8
|  |  | TRUE | 11 | 62.91 | 64.27 | 61.55 | 1.864 | 20 | 44950.4506 |  | Ellipse (Tangent-1) | Liegender Tropfen | 1.2 | 3.7
|  |  | TRUE | 12 | 61.13 | 62.8 | 59.47 | 1.805 | 20 | 44950.4512 |  | Ellipse (Tangent-1) | Liegender Tropfen | 1.3 | 3.8

## SFE
Konfiguration
SFE-Modell | OWRK
Ergebnisse
FreieOberflächenenergie [mN/m] | 30,46 | 0,00
Dispersiv [mN/m] | 22,52 | 0,00
Polar [mN/m] | 7,94 | 0,00