## LoockupSheet (hidden)
1 | 61.43 | 1 | 53.03
2 | 75.1 | 2 | 47.03
3 | 77.27 | 3 | 59.58
4 | 71.89 | 4 | 51.1
5 | 80.07 | 5 | 52.61
6 | 88.61 | 6 | 67.54
7 | 80.05 | 7 | 59.65
8 | 88.6 | 8 | 42.66
9 | 84.58 | 9 | 48.54
10 | 87.3 | 10 | 50.44

## water(Air)
Measurement "water(Air)"
Konfiguration |  |  | Ausgewählt | Schrittnummer | KW(M) [°] | KW(L) [°] | KW(R) [°] | Volumen [µL] | Temperatur [°C] | Zeit | Ablaufzeit [s] | Fitmethode | Tropfentyp | Kontaktpunkt (l) [mm] | Kontaktpunkt (r) [mm]
Flüssigkeit: | water |  | TRUE | 1 | 61.43 | 61.72 | 61.15 | 1.009 | 20 | 44949.4722 |  | Ellipse (Tangent-1) | Liegender Tropfen | 3.3 | 5.2
Fest-/Messkörper |  |  | TRUE | 2 | 75.1 | 75.31 | 74.89 | 1.996 | 20 | 44949.473 |  | Ellipse (Tangent-1) | Liegender Tropfen | 2.9 | 5.2
Gasphase: | Air |  | TRUE | 3 | 77.27 | 77.36 | 77.17 | 1.335 | 20 | 44949.4733 |  | Ellipse (Tangent-1) | Liegender Tropfen | 3 | 4.9
|  |  | TRUE | 4 | 71.89 | 71.13 | 72.64 | 1.375 | 20 | 44949.4735 |  | Ellipse (Tangent-1) | Liegender Tropfen | 3.2 | 5.2
Ergebnisse | Wert | St.-Abw. | TRUE | 5 | 80.07 | 79.63 | 80.52 | 1.936 | 20 | 44949.4737 |  | Ellipse (Tangent-1) | Liegender Tropfen | 3.1 | 5.2
Mittl. KW(M) [°] | 79.49 | 8.57 | TRUE | 6 | 88.61 | 87.39 | 89.83 | 1.972 | 20 | 44949.4739 |  | Ellipse (Tangent-1) | Liegender Tropfen | 2.8 | 4.8
Mittl. KW(L) [°] | 79.41 | 8.52 | TRUE | 7 | 80.05 | 80.44 | 79.67 | 1.986 | 20 | 44949.4742 |  | Ellipse (Tangent-1) | Liegender Tropfen | 2.8 | 5
Mittl. KW(R) [°] | 79.57 | 8.68 | TRUE | 8 | 88.6 | 89.63 | 87.58 | 1.705 | 20 | 44949.4745 |  | Ellipse (Tangent-1) | Liegender Tropfen | 3 | 5
|  |  | TRUE | 9 | 84.58 | 84.93 | 84.23 | 2.157 | 20 | 44949.4747 |  | Ellipse (Tangent-1) | Liegender Tropfen | 2.9 | 5
|  |  | TRUE | 10 | 87.3 | 86.6 | 88 | 1.587 | 20 | 44949.475 |  | Ellipse (Tangent-1) | Liegender Tropfen | 3 | 4.9

## diiodo-methane(Air)
Measurement "diiodo-methane(Air)"
Konfiguration |  |  | Ausgewählt | Schrittnummer | KW(M) [°] | KW(L) [°] | KW(R) [°] | Volumen [µL] | Temperatur [°C] | Zeit | Ablaufzeit [s] | Fitmethode | Tropfentyp | Kontaktpunkt (l) [mm] | Kontaktpunkt (r) [mm]
Flüssigkeit: | diiodo-methane |  | TRUE | 1 | 53.03 | 54.07 | 51.98 | 1.064 | 20 | 44950.4542 |  | Ellipse (Tangent-1) | Liegender Tropfen | 1.6 | 3.9
Fest-/Messkörper |  |  | TRUE | 2 | 47.03 | 43.45 | 50.61 | 1.716 | 20 | 44950.4544 |  | Ellipse (Tangent-1) | Liegender Tropfen | 1.7 | 4.5
Gasphase: | Air |  | TRUE | 3 | 59.58 | 60.16 | 59.01 | 1.128 | 20 | 44950.4546 |  | Ellipse (Tangent-1) | Liegender Tropfen | 1.4 | 3.5
|  |  | TRUE | 4 | 51.1 | 50.18 | 52.03 | 1.584 | 20 | 44950.4558 |  | Ellipse (Tangent-1) | Liegender Tropfen | 1.2 | 3.8
Ergebnisse | Wert | St.-Abw. | TRUE | 5 | 52.61 | 54.12 | 51.09 | 2.845 | 20 | 44950.456 |  | Ellipse (Tangent-1) | Liegender Tropfen | 0.6 | 3.9
Mittl. KW(M) [°] | 53.22 | 7.24 | TRUE | 6 | 67.54 | 81.18 | 53.91 | 1.965 | 20 | 44950.4569 |  | Ellipse (Tangent-1) | Liegender Tropfen | 1.3 | 4
Mittl. KW(L) [°] | 55.15 | 11.25 | TRUE | 7 | 59.65 | 64.02 | 55.28 | 1.107 | 20 | 44950.4572 |  | Ellipse (Tangent-1) | Liegender Tropfen | 1 | 3.2
Mittl. KW(R) [°] | 51.29 | 4.52 | TRUE | 8 | 42.66 | 43.13 | 42.18 | 2.221 | 20 | 44950.4576 |  | Ellipse (Tangent-1) | Liegender Tropfen | 0.8 | 3.9
|  |  | TRUE | 9 | 48.54 | 48.51 | 48.57 | 2.775 | 20 | 44950.4578 |  | Ellipse (Tangent-1) | Liegender Tropfen | 1.2 | 4.4
|  |  | TRUE | 10 | 50.44 | 52.65 | 48.24 | 1.228 | 20 | 44950.4582 |  | Ellipse (Tangent-1) | Liegender Tropfen | 1.5 | 3.8

## SFE
Konfiguration
SFE-Modell | OWRK
Ergebnisse
FreieOberflächenenergie [mN/m] | 34,43 | 0,00
Dispersiv [mN/m] | 27,76 | 0,00
Polar [mN/m] | 6,67 | 0,00