## LoockupSheet (hidden)
1 | 99.97 | #REF! | #REF!
2 | 101.43 | 2 | 51.02
3 | 100.33 | 3 | 49.14
4 | 101.22 | 4 | 50.86
5 | 99.02 | 5 | 47.13
6 | 102.62 | 6 | 42.98
7 | 102.43 | 7 | 42.63
8 | 105.33 | 8 | 43.46
9 | 102.41 | 9 | 46.51
10 | 103.73 | 10 | 43.3
|  | 11 | 44.34

## water(Air)
Measurement "water(Air)"
Konfiguration |  |  | Ausgewählt | Schrittnummer | KW(M) [°] | KW(L) [°] | KW(R) [°] | Volumen [µL] | Temperatur [°C] | Zeit | Ablaufzeit [s] | Fitmethode | Tropfentyp | Kontaktpunkt (l) [mm] | Kontaktpunkt (r) [mm]
Flüssigkeit: | water |  | TRUE | 1 | 99.97 | 99.84 | 100.09 | 1.987 | 20 | 45352.4343 | 0 | Ellipse (Tangent-1) | Liegender Tropfen | 2.6 | 4.4
Fest-/Messkörper |  |  | TRUE | 2 | 101.43 | 101.98 | 100.88 | 2.069 | 20 | 45352.435 | 0 | Ellipse (Tangent-1) | Liegender Tropfen | 2.7 | 4.5
Gasphase: | Air |  | TRUE | 3 | 100.33 | 100.43 | 100.23 | 1.629 | 20 | 45352.4357 | 0 | Ellipse (Tangent-1) | Liegender Tropfen | 2.7 | 4.4
|  |  | TRUE | 4 | 101.22 | 101.22 | 101.23 | 2.218 | 20 | 45352.4365 | 0 | Ellipse (Tangent-1) | Liegender Tropfen | 2.7 | 4.5
Ergebnisse | Wert | St.-Abw. | TRUE | 5 | 99.02 | 99.04 | 98.99 | 1.673 | 20 | 45352.437 | 0 | Ellipse (Tangent-1) | Liegender Tropfen | 2.5 | 4.3
Mittl. KW(M) [°] | 101.85 | 1.86 | TRUE | 6 | 102.62 | 102.23 | 103 | 1.917 | 20 | 45352.4375 | 0 | Ellipse (Tangent-1) | Liegender Tropfen | 2.8 | 4.5
Mittl. KW(L) [°] | 101.85 | 1.85 | TRUE | 7 | 102.43 | 102.48 | 102.38 | 1.452 | 20 | 45352.4382 | 0 | Ellipse (Tangent-1) | Liegender Tropfen | 2.9 | 4.5
Mittl. KW(R) [°] | 101.84 | 1.91 | TRUE | 8 | 105.33 | 105.34 | 105.31 | 2.279 | 20 | 45352.4387 | 0 | Ellipse (Tangent-1) | Liegender Tropfen | 2.6 | 4.4
|  |  | TRUE | 9 | 102.41 | 102.3 | 102.51 | 2.211 | 20 | 45352.4394 | 0 | Ellipse (Tangent-1) | Liegender Tropfen | 2.5 | 4.4
|  |  | TRUE | 10 | 103.73 | 103.69 | 103.77 | 2.399 | 20 | 45352.4402 | 0 | Ellipse (Tangent-1) | Liegender Tropfen | 2.6 | 4.5

## diiodo-methane(Air)
Measurement "diiodo-methane(Air)"
Konfiguration |  |  | Ausgewählt | Schrittnummer | KW(M) [°] | KW(L) [°] | KW(R) [°] | Volumen [µL] | Temperatur [°C] | Zeit | Ablaufzeit [s] | Fitmethode | Tropfentyp | Kontaktpunkt (l) [mm] | Kontaktpunkt (r) [mm]
Flüssigkeit: | diiodo-methane |  | TRUE | 2 | 51.02 | 53.57 | 48.48 | 1.55 | 20 | 45356.4414 | 0 | Ellipse (Tangent-1) | Liegender Tropfen | 2.5 | 5
Fest-/Messkörper |  |  | TRUE | 3 | 49.14 | 46.05 | 52.22 | 1.686 | 20 | 45356.4419 | 0 | Ellipse (Tangent-1) | Liegender Tropfen | 2.2 | 4.9
Gasphase: | Air |  | TRUE | 4 | 50.86 | 51.89 | 49.83 | 2.609 | 20 | 45356.4456 | 0 | Ellipse (Tangent-1) | Liegender Tropfen | 1.7 | 4.8
|  |  | TRUE | 5 | 47.13 | 47.79 | 46.48 | 2.205 | 20 | 45356.4465 | 0 | Ellipse (Tangent-1) | Liegender Tropfen | 1.8 | 4.9
Ergebnisse | Wert | St.-Abw. | TRUE | 6 | 42.98 | 43.5 | 42.46 | 2.279 | 20 | 45356.448 | 0 | Ellipse (Tangent-1) | Liegender Tropfen | 1.9 | 5.1
Mittl. KW(M) [°] | 46.14 | 3.28 | TRUE | 7 | 42.63 | 42.73 | 42.53 | 2.316 | 20 | 45356.4486 | 0 | Ellipse (Tangent-1) | Liegender Tropfen | 1.9 | 5.1
Mittl. KW(L) [°] | 46.84 | 3.64 | TRUE | 8 | 43.46 | 43.83 | 43.09 | 2.272 | 20 | 45356.4492 | 0 | Ellipse (Tangent-1) | Liegender Tropfen | 1.9 | 5.1
Mittl. KW(R) [°] | 45.44 | 3.62 | TRUE | 9 | 46.51 | 48.78 | 44.25 | 2.536 | 20 | 45356.4503 | 0 | Ellipse (Tangent-1) | Liegender Tropfen | 2.2 | 5.4
|  |  | TRUE | 10 | 43.3 | 44.89 | 41.71 | 2.229 | 20 | 45356.4508 | 0 | Ellipse (Tangent-1) | Liegender Tropfen | 2.3 | 5.4
|  |  | TRUE | 11 | 44.34 | 45.33 | 43.35 | 2.237 | 20 | 45356.4514 | 0 | Ellipse (Tangent-1) | Liegender Tropfen | 2.2 | 5.3

## SFE
Konfiguration
SFE-Modell | OWRK
Ergebnisse
FreieOberflächenenergie [mN/m] | 36,58 | 0,00
Dispersiv [mN/m] | 36,57 | 0,00
Polar [mN/m] | 0,01 | 0,00