## water(Air)
Measurement "water(Air)"
Konfiguration |  |  | Ausgewählt | Schrittnummer | KW(M) [°] | KW(L) [°] | KW(R) [°] | Volumen [µL] | Temperatur [°C] | Zeit | Ablaufzeit [s] | Fitmethode | Tropfentyp | Kontaktpunkt (l) [mm] | Kontaktpunkt (r) [mm]
Flüssigkeit: | water |  | TRUE | 1 | 102.95 | 103.08 | 102.83 | 1.061 | 20 | 45352.4254 | 0 | Ellipse (Tangent-1) | Liegender Tropfen | 2.8 | 4.3
Fest-/Messkörper |  |  | TRUE | 2 | 102.18 | 102.33 | 102.03 | 1.659 | 20 | 45352.4265 | 0 | Ellipse (Tangent-1) | Liegender Tropfen | 2.8 | 4.5
Gasphase: | Air |  | TRUE | 3 | 102.09 | 102.07 | 102.11 | 2.239 | 20 | 45352.4289 | 0 | Ellipse (Tangent-1) | Liegender Tropfen | 2.5 | 4.4
|  |  | TRUE | 4 | 100.27 | 100.21 | 100.32 | 1.466 | 20 | 45352.4295 | 0 | Ellipse (Tangent-1) | Liegender Tropfen | 2.8 | 4.4
Ergebnisse | Wert | St.-Abw. | TRUE | 5 | 101.48 | 101.58 | 101.39 | 2.258 | 20 | 45352.4304 | 0 | Ellipse (Tangent-1) | Liegender Tropfen | 2.7 | 4.5
Mittl. KW(M) [°] | 102.51 | 1.33 | TRUE | 6 | 101.86 | 101.72 | 102.01 | 1.822 | 20 | 45352.4313 | 0 | Ellipse (Tangent-1) | Liegender Tropfen | 2.8 | 4.5
Mittl. KW(L) [°] | 102.56 | 1.36 | TRUE | 7 | 102.07 | 102.27 | 101.88 | 1.839 | 20 | 45352.4322 | 0 | Ellipse (Tangent-1) | Liegender Tropfen | 2.7 | 4.4
Mittl. KW(R) [°] | 102.46 | 1.3 | TRUE | 8 | 104.95 | 105.05 | 104.84 | 2.189 | 20 | 45352.4326 | 0 | Ellipse (Tangent-1) | Liegender Tropfen | 2.7 | 4.5
|  |  | TRUE | 9 | 103.28 | 103.31 | 103.24 | 1.641 | 20 | 45352.4329 | 0 | Ellipse (Tangent-1) | Liegender Tropfen | 2.7 | 4.3
|  |  | TRUE | 10 | 103.96 | 103.98 | 103.93 | 2.147 | 20 | 45352.4331 | 0 | Ellipse (Tangent-1) | Liegender Tropfen | 2.7 | 4.5

## diiodo-methane(Air)
Measurement "diiodo-methane(Air)"
Konfiguration |  |  | Ausgewählt | Schrittnummer | KW(M) [°] | KW(L) [°] | KW(R) [°] | Volumen [µL] | Temperatur [°C] | Zeit | Ablaufzeit [s] | Fitmethode | Tropfentyp | Kontaktpunkt (l) [mm] | Kontaktpunkt (r) [mm]
Flüssigkeit: | diiodo-methane |  | TRUE | 1 | 45.23 | 46.91 | 43.55 | 1.8 | 20 | 45356.453 | 0 | Ellipse (Tangent-1) | Liegender Tropfen | 2 | 4.8
Fest-/Messkörper |  |  | TRUE | 2 | 44.31 | 45.44 | 43.18 | 2.231 | 20 | 45356.4543 | 0 | Ellipse (Tangent-1) | Liegender Tropfen | 2 | 5.2
Gasphase: | Air |  | TRUE | 3 | 41.91 | 41.92 | 41.91 | 2.651 | 20 | 45356.4551 | 0 | Ellipse (Tangent-1) | Liegender Tropfen | 1.8 | 5.3
|  |  | TRUE | 4 | 43.56 | 44.62 | 42.5 | 2.297 | 20 | 45356.4556 | 0 | Ellipse (Tangent-1) | Liegender Tropfen | 2 | 5.2
Ergebnisse | Wert | St.-Abw. | TRUE | 5 | 41.31 | 42.29 | 40.32 | 2.23 | 20 | 45356.4562 | 0 | Ellipse (Tangent-1) | Liegender Tropfen | 2.1 | 5.3
Mittl. KW(M) [°] | 43.89 | 2.45 | TRUE | 6 | 41.57 | 41.46 | 41.68 | 2.384 | 20 | 45356.4565 | 0 | Ellipse (Tangent-1) | Liegender Tropfen | 1.8 | 5.1
Mittl. KW(L) [°] | 44.93 | 3.07 | TRUE | 7 | 46.25 | 47.27 | 45.24 | 2.222 | 20 | 45356.4567 | 0 | Ellipse (Tangent-1) | Liegender Tropfen | 2 | 5.1
Mittl. KW(R) [°] | 42.86 | 1.99 | TRUE | 8 | 42.01 | 43.81 | 40.22 | 2.349 | 20 | 45356.4572 | 0 | Ellipse (Tangent-1) | Liegender Tropfen | 2.1 | 5.4
|  |  | TRUE | 9 | 43.68 | 43.9 | 43.45 | 1.907 | 20 | 45356.4577 | 0 | Ellipse (Tangent-1) | Liegender Tropfen | 2.4 | 5.3
|  |  | TRUE | 10 | 49.07 | 51.63 | 46.5 | 2.412 | 20 | 45356.458 | 0 | Ellipse (Tangent-1) | Liegender Tropfen | 2.2 | 5.3

## SFE
Konfiguration
SFE-Modell | OWRK
Ergebnisse
FreieOberflächenenergie [mN/m] | 37,92 | 0,00
Dispersiv [mN/m] | 37,92 | 0,00
Polar [mN/m] | 0,00 | 0,00