## water(Air)
Measurement "water(Air)"
Konfiguration |  |  | Ausgewählt | Schrittnummer | KW(M) [°] | KW(L) [°] | KW(R) [°] | Volumen [µL] | Temperatur [°C] | Zeit | Ablaufzeit [s] | Fitmethode | Tropfentyp | Kontaktpunkt (l) [mm] | Kontaktpunkt (r) [mm]
Flüssigkeit: | water |  | TRUE | 1 | 100.13 | 100.12 | 100.14 | 1.726 | 20 | 45315.4324 | 0 | Ellipse (Tangent-1) | Liegender Tropfen | 2.9 | 4.7
Fest-/Messkörper |  |  | TRUE | 2 | 98.6 | 98.13 | 99.06 | 1.938 | 20 | 45315.433 | 0 | Ellipse (Tangent-1) | Liegender Tropfen | 2.9 | 4.7
Gasphase: | Air |  | TRUE | 3 | 98.67 | 98.74 | 98.6 | 2.088 | 20 | 45315.4335 | 0 | Ellipse (Tangent-1) | Liegender Tropfen | 2.9 | 4.8
|  |  | TRUE | 4 | 98.73 | 99.15 | 98.31 | 1.421 | 20 | 45315.434 | 0 | Ellipse (Tangent-1) | Liegender Tropfen | 2.9 | 4.6
Ergebnisse | Wert | St.-Abw. | TRUE | 5 | 95.78 | 96.13 | 95.42 | 2.316 | 20 | 45315.4345 | 0 | Ellipse (Tangent-1) | Liegender Tropfen | 2.8 | 4.8
Mittl. KW(M) [°] | 98.15 | 2.13 | TRUE | 6 | 101.4 | 101.26 | 101.54 | 1.326 | 20 | 45315.435 | 0 | Ellipse (Tangent-1) | Liegender Tropfen | 2.9 | 4.5
Mittl. KW(L) [°] | 98.1 | 2.16 | TRUE | 7 | 98.75 | 98.42 | 99.08 | 2.486 | 20 | 45315.4355 | 0 | Ellipse (Tangent-1) | Liegender Tropfen | 2.9 | 4.9
Mittl. KW(R) [°] | 98.2 | 2.13 | TRUE | 8 | 99.07 | 99.22 | 98.92 | 1.525 | 20 | 45315.436 | 0 | Ellipse (Tangent-1) | Liegender Tropfen | 2.8 | 4.4
|  |  | TRUE | 9 | 96 | 95.77 | 96.23 | 2.386 | 20 | 45315.4365 | 0 | Ellipse (Tangent-1) | Liegender Tropfen | 2.8 | 4.8
|  |  | TRUE | 10 | 94.42 | 94.12 | 94.72 | 1.581 | 20 | 45315.4369 | 0 | Ellipse (Tangent-1) | Liegender Tropfen | 2.8 | 4.6

## diiodo-methane(Air)
Measurement "diiodo-methane(Air)"
Konfiguration |  |  | Ausgewählt | Schrittnummer | KW(M) [°] | KW(L) [°] | KW(R) [°] | Volumen [µL] | Temperatur [°C] | Zeit | Ablaufzeit [s] | Fitmethode | Tropfentyp | Kontaktpunkt (l) [mm] | Kontaktpunkt (r) [mm]
Flüssigkeit: | diiodo-methane |  | TRUE | 1 | 49.75 | 50.28 | 49.22 | 1.014 | 20 | 45316.4218 | 0 | Ellipse (Tangent-1) | Liegender Tropfen | 2.2 | 4.4
Fest-/Messkörper |  |  | TRUE | 2 | 49.66 | 48.87 | 50.46 | 1.446 | 20 | 45316.4221 | 0 | Ellipse (Tangent-1) | Liegender Tropfen | 2.1 | 4.7
Gasphase: | Air |  | TRUE | 3 | 52.18 | 53.33 | 51.03 | 1.835 | 20 | 45316.4224 | 0 | Ellipse (Tangent-1) | Liegender Tropfen | 2.1 | 4.8
|  |  | TRUE | 4 | 50.71 | 50.99 | 50.43 | 2.124 | 20 | 45316.4228 | 0 | Ellipse (Tangent-1) | Liegender Tropfen | 2 | 4.9
Ergebnisse | Wert | St.-Abw. | TRUE | 5 | 53.41 | 53.65 | 53.18 | 2.133 | 20 | 45316.423 | 0 | Ellipse (Tangent-1) | Liegender Tropfen | 2.1 | 4.9
Mittl. KW(M) [°] | 51.23 | 2.28 | TRUE | 6 | 50.49 | 51.02 | 49.95 | 2.723 | 20 | 45316.4235 | 0 | Ellipse (Tangent-1) | Liegender Tropfen | 1.9 | 5.1
Mittl. KW(L) [°] | 51.61 | 2.2 | TRUE | 7 | 51.66 | 52.4 | 50.93 | 2.304 | 20 | 45316.4239 | 0 | Ellipse (Tangent-1) | Liegender Tropfen | 1.9 | 4.9
Mittl. KW(R) [°] | 50.85 | 2.51 | TRUE | 8 | 54 | 53.7 | 54.3 | 2.112 | 20 | 45316.4257 | 0 | Ellipse (Tangent-1) | Liegender Tropfen | 2 | 4.8
|  |  | TRUE | 9 | 53.81 | 54.14 | 53.48 | 2.039 | 20 | 45316.4261 | 0 | Ellipse (Tangent-1) | Liegender Tropfen | 3.2 | 5.9
|  |  | TRUE | 10 | 46.62 | 47.72 | 45.52 | 2.481 | 20 | 45316.4276 | 0 | Ellipse (Tangent-1) | Liegender Tropfen | 1.9 | 5

## SFE
Konfiguration
SFE-Modell | OWRK
Ergebnisse
FreieOberflächenenergie [mN/m] | 33,60 | 0,00
Dispersiv [mN/m] | 33,23 | 0,00
Polar [mN/m] | 0,37 | 0,00