## water(Air)
Measurement "water(Air)"
Konfiguration |  |  | Ausgewählt | Schrittnummer | KW(M) [°] | KW(L) [°] | KW(R) [°] | Volumen [µL] | Temperatur [°C] | Zeit | Ablaufzeit [s] | Fitmethode | Tropfentyp | Kontaktpunkt (l) [mm] | Kontaktpunkt (r) [mm]
Flüssigkeit: | water |  | TRUE | 1 | 100.31 | 100.19 | 100.43 | 2.092 | 20 | 45315.4381 | 0 | Ellipse (Tangent-1) | Liegender Tropfen | 2.9 | 4.8
Fest-/Messkörper |  |  | TRUE | 2 | 97.39 | 96.63 | 98.15 | 1.957 | 20 | 45315.4394 | 0 | Ellipse (Tangent-1) | Liegender Tropfen | 2.8 | 4.7
Gasphase: | Air |  | TRUE | 3 | 100.74 | 101.21 | 100.26 | 1.844 | 20 | 45315.4399 | 0 | Ellipse (Tangent-1) | Liegender Tropfen | 3.1 | 4.8
|  |  | TRUE | 4 | 95.57 | 95.58 | 95.55 | 2.202 | 20 | 45315.4403 | 0 | Ellipse (Tangent-1) | Liegender Tropfen | 2.9 | 4.8
Ergebnisse | Wert | St.-Abw. | TRUE | 5 | 100.39 | 99.95 | 100.83 | 1.43 | 20 | 45315.4406 | 0 | Ellipse (Tangent-1) | Liegender Tropfen | 3.2 | 4.8
Mittl. KW(M) [°] | 100.17 | 2.25 | TRUE | 6 | 99.98 | 100.1 | 99.86 | 1.864 | 20 | 45315.441 | 0 | Ellipse (Tangent-1) | Liegender Tropfen | 3 | 4.7
Mittl. KW(L) [°] | 100.14 | 2.39 | TRUE | 7 | 102 | 101.95 | 102.04 | 2.033 | 20 | 45315.4413 | 0 | Ellipse (Tangent-1) | Liegender Tropfen | 2.9 | 4.7
Mittl. KW(R) [°] | 100.21 | 2.15 | TRUE | 8 | 100.05 | 100.27 | 99.82 | 1.841 | 20 | 45315.4418 | 0 | Ellipse (Tangent-1) | Liegender Tropfen | 3 | 4.7
|  |  | TRUE | 9 | 102.22 | 102.31 | 102.14 | 2.025 | 20 | 45315.4423 | 0 | Ellipse (Tangent-1) | Liegender Tropfen | 2.9 | 4.7
|  |  | TRUE | 10 | 103.09 | 103.18 | 103.01 | 1.554 | 20 | 45315.4427 | 0 | Ellipse (Tangent-1) | Liegender Tropfen | 3 | 4.6

## diiodo-methane(Air)
Measurement "diiodo-methane(Air)"
Konfiguration |  |  | Ausgewählt | Schrittnummer | KW(M) [°] | KW(L) [°] | KW(R) [°] | Volumen [µL] | Temperatur [°C] | Zeit | Ablaufzeit [s] | Fitmethode | Tropfentyp | Kontaktpunkt (l) [mm] | Kontaktpunkt (r) [mm]
Flüssigkeit: | diiodo-methane |  | TRUE | 1 | 53.45 | 53.09 | 53.82 | 2.038 | 20 | 45316.4293 | 0 | Ellipse (Tangent-1) | Liegender Tropfen | 1.9 | 4.7
Fest-/Messkörper |  |  | TRUE | 2 | 51.13 | 52.09 | 50.18 | 2.159 | 20 | 45316.4296 | 0 | Ellipse (Tangent-1) | Liegender Tropfen | 2.1 | 4.9
Gasphase: | Air |  | TRUE | 3 | 51.63 | 51.57 | 51.69 | 1.854 | 20 | 45316.43 | 0 | Ellipse (Tangent-1) | Liegender Tropfen | 2.1 | 4.9
|  |  | TRUE | 4 | 54.11 | 55.46 | 52.76 | 2.057 | 20 | 45316.4303 | 0 | Ellipse (Tangent-1) | Liegender Tropfen | 2.1 | 4.9
Ergebnisse | Wert | St.-Abw. | TRUE | 5 | 48.34 | 47.44 | 49.24 | 2.013 | 20 | 45316.4306 | 0 | Ellipse (Tangent-1) | Liegender Tropfen | 2.1 | 4.9
Mittl. KW(M) [°] | 51.09 | 2.51 | TRUE | 6 | 50.84 | 52.8 | 48.87 | 2.214 | 20 | 45316.431 | 0 | Ellipse (Tangent-1) | Liegender Tropfen | 2.1 | 5
Mittl. KW(L) [°] | 51.33 | 3.01 | TRUE | 7 | 48.11 | 47.11 | 49.11 | 2.5 | 20 | 45316.4313 | 0 | Ellipse (Tangent-1) | Liegender Tropfen | 2 | 5.2
Mittl. KW(R) [°] | 50.85 | 2.31 | TRUE | 8 | 50.67 | 50.3 | 51.03 | 2.231 | 20 | 45316.432 | 0 | Ellipse (Tangent-1) | Liegender Tropfen | 1.7 | 4.7
|  |  | TRUE | 9 | 54.81 | 55.21 | 54.41 | 2.314 | 20 | 45316.4324 | 0 | Ellipse (Tangent-1) | Liegender Tropfen | 1.8 | 4.7
|  |  | TRUE | 10 | 47.78 | 48.21 | 47.36 | 2.219 | 20 | 45316.4329 | 0 | Ellipse (Tangent-1) | Liegender Tropfen | 2.1 | 5.1

## SFE
Konfiguration
SFE-Modell | OWRK
Ergebnisse
FreieOberflächenenergie [mN/m] | 33,67 | 0,00
Dispersiv [mN/m] | 33,50 | 0,00
Polar [mN/m] | 0,17 | 0,00