## LoockupSheet (hidden)
1 | 67.49 | 1 | 42.25
2 | 62.01 | 2 | 33.29
3 | 62.77 | 3 | 33.28
4 | 66.6 | 4 | 40.22
5 | 54.24 | 5 | 42.74
6 | 57.85 | 6 | 32.08
7 | 54.54 | 7 | 42.37
8 | 55.39 | 8 | 50.63
9 | 59.6 | 9 | 41.54
10 | 56.48 | 10 | 34.53

## water(Air)
Measurement "water(Air)"
Konfiguration |  |  | Ausgewählt | Schrittnummer | KW(M) [°] | KW(L) [°] | KW(R) [°] | Volumen [µL] | Temperatur [°C] | Zeit | Ablaufzeit [s] | Fitmethode | Tropfentyp | Kontaktpunkt (l) [mm] | Kontaktpunkt (r) [mm]
Flüssigkeit: | water |  | TRUE | 1 | 67.49 | 66.72 | 68.27 | 1.05 | 20 | 45138.5183 | 0 | Ellipse (Tangent-1) | Liegender Tropfen | 2.8 | 4.7
Fest-/Messkörper |  |  | TRUE | 2 | 62.01 | 62.86 | 61.16 | 1.674 | 20 | 45138.5192 | 0 | Ellipse (Tangent-1) | Liegender Tropfen | 2.5 | 4.8
Gasphase: | Air |  | TRUE | 3 | 62.77 | 63.5 | 62.04 | 1.797 | 20 | 45138.5201 | 0 | Ellipse (Tangent-1) | Liegender Tropfen | 2.8 | 5.1
|  |  | TRUE | 4 | 66.6 | 68.02 | 65.18 | 1.971 | 20 | 45138.5209 | 0 | Ellipse (Tangent-1) | Liegender Tropfen | 2.4 | 4.8
Ergebnisse | Wert | St.-Abw. | TRUE | 5 | 54.24 | 53.01 | 55.48 | 1.263 | 20 | 45138.5218 | 0 | Ellipse (Tangent-1) | Liegender Tropfen | 2.8 | 5.1
Mittl. KW(M) [°] | 59.7 | 4.85 | TRUE | 6 | 57.85 | 56.7 | 59 | 1.744 | 20 | 45138.5239 | 0 | Ellipse (Tangent-1) | Liegender Tropfen | 2.5 | 5
Mittl. KW(L) [°] | 59.96 | 5.01 | TRUE | 7 | 54.54 | 56.78 | 52.29 | 1.898 | 20 | 45138.5249 | 0 | Ellipse (Tangent-1) | Liegender Tropfen | 2.3 | 4.9
Mittl. KW(R) [°] | 59.44 | 4.97 | TRUE | 8 | 55.39 | 56.4 | 54.38 | 1.91 | 20 | 45138.5256 | 0 | Ellipse (Tangent-1) | Liegender Tropfen | 3 | 5.5
|  |  | TRUE | 9 | 59.6 | 59.09 | 60.12 | 1.593 | 20 | 45138.5263 | 0 | Ellipse (Tangent-1) | Liegender Tropfen | 2.8 | 5.2
|  |  | TRUE | 10 | 56.48 | 56.49 | 56.47 | 1.81 | 20 | 45138.5269 | 0 | Ellipse (Tangent-1) | Liegender Tropfen | 2.6 | 5.1

## diiodo-methane(Air)
Measurement "diiodo-methane(Air)"
Konfiguration |  |  | Ausgewählt | Schrittnummer | KW(M) [°] | KW(L) [°] | KW(R) [°] | Volumen [µL] | Temperatur [°C] | Zeit | Ablaufzeit [s] | Fitmethode | Tropfentyp | Kontaktpunkt (l) [mm] | Kontaktpunkt (r) [mm]
Flüssigkeit: | diiodo-methane |  | TRUE | 1 | 42.25 | 43.42 | 41.08 | 3.148 | 20 | 45139.4641 | 0 | Ellipse (Tangent-1) | Liegender Tropfen | 1 | 4.6
Fest-/Messkörper |  |  | TRUE | 2 | 33.29 | 33.55 | 33.03 | 2.256 | 20 | 45139.4651 | 0 | Ellipse (Tangent-1) | Liegender Tropfen | 1.2 | 4.6
Gasphase: | Air |  | TRUE | 3 | 33.28 | 33.59 | 32.97 | 1.84 | 20 | 45139.4659 | 0 | Ellipse (Tangent-1) | Liegender Tropfen | 1.4 | 4.6
|  |  | TRUE | 4 | 40.22 | 40.92 | 39.53 | 1.586 | 20 | 45139.4678 | 0 | Ellipse (Tangent-1) | Liegender Tropfen | 1.4 | 4.3
Ergebnisse | Wert | St.-Abw. | TRUE | 5 | 42.74 | 43.79 | 41.68 | 1.84 | 20 | 45139.4713 | 0 | Ellipse (Tangent-1) | Liegender Tropfen | 1.4 | 4.3
Mittl. KW(M) [°] | 39.29 | 5.88 | TRUE | 6 | 32.08 | 30.9 | 33.25 | 2.78 | 20 | 45139.4727 | 0 | Ellipse (Tangent-1) | Liegender Tropfen | 0.7 | 4.6
Mittl. KW(L) [°] | 39.96 | 7.07 | TRUE | 7 | 42.37 | 47.64 | 37.1 | 1.651 | 20 | 45139.4745 | 0 | Ellipse (Tangent-1) | Liegender Tropfen | 1.5 | 4.3
Mittl. KW(R) [°] | 38.62 | 5.19 | TRUE | 8 | 50.63 | 52.43 | 48.84 | 1.64 | 20 | 45139.4771 | 0 | Ellipse (Tangent-1) | Liegender Tropfen | 1.6 | 4.2
|  |  | TRUE | 9 | 41.54 | 40.09 | 43 | 2.524 | 20 | 45139.478 | 0 | Ellipse (Tangent-1) | Liegender Tropfen | 1.9 | 5.3
|  |  | TRUE | 10 | 34.53 | 33.3 | 35.76 | 2.322 | 20 | 45139.4792 | 0 | Ellipse (Tangent-1) | Liegender Tropfen | 1.2 | 4.5

## SFE
Konfiguration
SFE-Modell | OWRK
Ergebnisse
FreieOberflächenenergie [mN/m] | 50,19 | 0,00
Dispersiv [mN/m] | 36,26 | 0,00
Polar [mN/m] | 13,93 | 0,00