## water(Air)
Measurement "water(Air)"
Konfiguration |  |  | Ausgewählt | Schrittnummer | KW(M) [°] | KW(L) [°] | KW(R) [°] | Volumen [µL] | Temperatur [°C] | Zeit | Ablaufzeit [s] | Fitmethode | Tropfentyp | Kontaktpunkt (l) [mm] | Kontaktpunkt (r) [mm]
Flüssigkeit: | water |  | TRUE | 1 | 104.95 | 105.02 | 104.88 | 1.407 | 20 | 45679.4712 | 0 | Ellipse (Tangent-1) | Liegender Tropfen | 3.2 | 4.8
Fest-/Messkörper |  |  | TRUE | 2 | 102.5 | 102.64 | 102.36 | 1.882 | 20 | 45679.4726 | 0 | Ellipse (Tangent-1) | Liegender Tropfen | 3.2 | 4.9
Gasphase: | Air |  | TRUE | 3 | 101.83 | 101.91 | 101.76 | 2.208 | 20 | 45679.4731 | 0 | Ellipse (Tangent-1) | Liegender Tropfen | 3.1 | 4.9
|  |  | TRUE | 4 | 101.87 | 102.12 | 101.63 | 1.493 | 20 | 45679.4736 | 0 | Ellipse (Tangent-1) | Liegender Tropfen | 3.3 | 4.9
Ergebnisse | Wert | St.-Abw. | TRUE | 5 | 104.15 | 104.32 | 103.98 | 2.174 | 20 | 45679.4743 | 0 | Ellipse (Tangent-1) | Liegender Tropfen | 3.1 | 4.9
Mittl. KW(M) [°] | 102.24 | 1.63 | TRUE | 6 | 101.69 | 101.64 | 101.74 | 2.037 | 20 | 45679.4754 | 0 | Ellipse (Tangent-1) | Liegender Tropfen | 3.4 | 5.2
Mittl. KW(L) [°] | 102.36 | 1.58 | TRUE | 7 | 99.14 | 99.31 | 98.96 | 1.889 | 20 | 45679.4759 | 0 | Ellipse (Tangent-1) | Liegender Tropfen | 3.2 | 5
Mittl. KW(R) [°] | 102.12 | 1.71 | TRUE | 8 | 102.06 | 102 | 102.12 | 1.613 | 20 | 45679.4769 | 0 | Ellipse (Tangent-1) | Liegender Tropfen | 3.1 | 4.8
|  |  | TRUE | 9 | 103.25 | 103.13 | 103.38 | 2.07 | 20 | 45679.4773 | 0 | Ellipse (Tangent-1) | Liegender Tropfen | 3 | 4.8
|  |  | TRUE | 10 | 100.95 | 101.54 | 100.37 | 1.915 | 20 | 45679.4781 | 0 | Ellipse (Tangent-1) | Liegender Tropfen | 3.2 | 4.9

## diiodo-methane(Air)
Measurement "diiodo-methane(Air)"
Konfiguration |  |  | Ausgewählt | Schrittnummer | KW(M) [°] | KW(L) [°] | KW(R) [°] | Volumen [µL] | Temperatur [°C] | Zeit | Ablaufzeit [s] | Fitmethode | Tropfentyp | Kontaktpunkt (l) [mm] | Kontaktpunkt (r) [mm]
Flüssigkeit: | diiodo-methane |  | TRUE | 1 | 50.63 | 51.57 | 49.69 | 1.734 | 20 | 45680.463 | 0 | Ellipse (Tangent-1) | Liegender Tropfen | 1.5 | 4.2
Fest-/Messkörper |  |  | TRUE | 2 | 48.47 | 49.07 | 47.88 | 1.882 | 20 | 45680.4634 | 0 | Ellipse (Tangent-1) | Liegender Tropfen | 1.4 | 4.2
Gasphase: | Air |  | TRUE | 3 | 54.57 | 55.09 | 54.06 | 1.588 | 20 | 45680.4638 | 0 | Ellipse (Tangent-1) | Liegender Tropfen | 1.4 | 3.9
|  |  | TRUE | 4 | 49.5 | 50.92 | 48.09 | 1.882 | 20 | 45680.4642 | 0 | Ellipse (Tangent-1) | Liegender Tropfen | 1.6 | 4.4
Ergebnisse | Wert | St.-Abw. | TRUE | 5 | 45.42 | 46.19 | 44.64 | 1.965 | 20 | 45680.4648 | 0 | Ellipse (Tangent-1) | Liegender Tropfen | 1.1 | 4
Mittl. KW(M) [°] | 47.63 | 5.17 | TRUE | 6 | 44.82 | 48.04 | 41.6 | 1.984 | 20 | 45680.4652 | 0 | Ellipse (Tangent-1) | Liegender Tropfen | 1.5 | 4.4
Mittl. KW(L) [°] | 48.85 | 4.8 | TRUE | 7 | 50.49 | 52.8 | 48.17 | 1.855 | 20 | 45680.4656 | 0 | Ellipse (Tangent-1) | Liegender Tropfen | 1.2 | 3.9
Mittl. KW(R) [°] | 46.4 | 5.7 | TRUE | 8 | 52.97 | 52.53 | 53.4 | 2.047 | 20 | 45680.466 | 0 | Ellipse (Tangent-1) | Liegender Tropfen | 1.5 | 4.3
|  |  | TRUE | 9 | 38.36 | 40.34 | 36.38 | 2.482 | 20 | 45680.4663 | 0 | Ellipse (Tangent-1) | Liegender Tropfen | 1.5 | 4.9
|  |  | TRUE | 10 | 41.03 | 41.94 | 40.12 | 2.227 | 20 | 45680.4668 | 0 | Ellipse (Tangent-1) | Liegender Tropfen | 1.2 | 4.4

## SFE
Konfiguration
SFE-Modell | OWRK
Ergebnisse
FreieOberflächenenergie [mN/m] | 35,60 | 0,00
Dispersiv [mN/m] | 35,59 | 0,00
Polar [mN/m] | 0,01 | 0,00