## water(Air)
Measurement "water(Air)"
Konfiguration |  |  | Ausgewählt | Schrittnummer | KW(M) [°] | KW(L) [°] | KW(R) [°] | Volumen [µL] | Temperatur [°C] | Zeit | Ablaufzeit [s] | Fitmethode | Tropfentyp | Kontaktpunkt (l) [mm] | Kontaktpunkt (r) [mm]
Flüssigkeit: | water |  | TRUE | 1 | 98.31 | 98.28 | 98.33 | 1.596 | 20 | 45679.4803 | 0 | Ellipse (Tangent-1) | Liegender Tropfen | 3.2 | 4.9
Fest-/Messkörper |  |  | TRUE | 2 | 100.16 | 100.28 | 100.04 | 1.472 | 20 | 45679.4808 | 0 | Ellipse (Tangent-1) | Liegender Tropfen | 3.2 | 4.9
Gasphase: | Air |  | TRUE | 3 | 103.7 | 103.58 | 103.82 | 2.379 | 20 | 45679.4824 | 0 | Ellipse (Tangent-1) | Liegender Tropfen | 3.1 | 4.9
|  |  | TRUE | 4 | 98.13 | 98.03 | 98.23 | 1.294 | 20 | 45679.4833 | 0 | Ellipse (Tangent-1) | Liegender Tropfen | 3.2 | 4.8
Ergebnisse | Wert | St.-Abw. | TRUE | 5 | 95.87 | 95.92 | 95.83 | 1.225 | 20 | 45679.4838 |  | Ellipse (Tangent-1) | Liegender Tropfen | 3.2 | 4.8
Mittl. KW(M) [°] | 100.46 | 2.93 | TRUE | 6 | 98.26 | 98.07 | 98.44 | 1.883 | 20 | 45679.4846 | 0 | Ellipse (Tangent-1) | Liegender Tropfen | 3.1 | 4.9
Mittl. KW(L) [°] | 100.43 | 2.96 | TRUE | 7 | 100.63 | 100.45 | 100.82 | 1.78 | 20 | 45679.4856 | 0 | Ellipse (Tangent-1) | Liegender Tropfen | 3.1 | 4.9
Mittl. KW(R) [°] | 100.5 | 2.9 | TRUE | 8 | 103.19 | 103.23 | 103.14 | 1.599 | 20 | 45679.486 | 0 | Ellipse (Tangent-1) | Liegender Tropfen | 3.3 | 4.9
|  |  | TRUE | 9 | 105.23 | 105.37 | 105.08 | 2.182 | 20 | 45679.4864 | 0 | Ellipse (Tangent-1) | Liegender Tropfen | 3.1 | 4.9
|  |  | TRUE | 10 | 101.14 | 101.06 | 101.22 | 1.859 | 20 | 45679.4868 | 0 | Ellipse (Tangent-1) | Liegender Tropfen | 3.1 | 4.8

## diiodo-methane(Air)
Measurement "diiodo-methane(Air)"
Konfiguration |  |  | Ausgewählt | Schrittnummer | KW(M) [°] | KW(L) [°] | KW(R) [°] | Volumen [µL] | Temperatur [°C] | Zeit | Ablaufzeit [s] | Fitmethode | Tropfentyp | Kontaktpunkt (l) [mm] | Kontaktpunkt (r) [mm]
Flüssigkeit: | diiodo-methane |  | TRUE | 1 | 41.57 | 43.77 | 39.38 | 1.595 | 20 | 45680.4722 | 0 | Ellipse (Tangent-1) | Liegender Tropfen | 1.7 | 4.5
Fest-/Messkörper |  |  | TRUE | 2 | 37.17 | 38.22 | 36.13 | 1.86 | 20 | 45680.4728 | 0 | Ellipse (Tangent-1) | Liegender Tropfen | 1.3 | 4.4
Gasphase: | Air |  | TRUE | 3 | 36.05 | 36.41 | 35.68 | 1.802 | 20 | 45680.4734 | 0 | Ellipse (Tangent-1) | Liegender Tropfen | 1.2 | 4.3
|  |  | TRUE | 4 | 43.49 | 44.45 | 42.53 | 1.78 | 20 | 45680.4739 | 0 | Ellipse (Tangent-1) | Liegender Tropfen | 1.4 | 4.2
Ergebnisse | Wert | St.-Abw. | TRUE | 5 | 35.32 | 36.05 | 34.59 | 1.885 | 20 | 45680.4755 | 0 | Ellipse (Tangent-1) | Liegender Tropfen | 1.4 | 4.6
Mittl. KW(M) [°] | 39.2 | 3.53 | TRUE | 6 | 40.74 | 41.54 | 39.93 | 2.023 | 20 | 45680.476 | 0 | Ellipse (Tangent-1) | Liegender Tropfen | 1.2 | 4.3
Mittl. KW(L) [°] | 40.05 | 3.79 | TRUE | 7 | 35.76 | 35.99 | 35.53 | 1.771 | 20 | 45680.477 | 0 | Ellipse (Tangent-1) | Liegender Tropfen | 1.1 | 4.1
Mittl. KW(R) [°] | 38.35 | 3.36 | TRUE | 8 | 37.91 | 38.12 | 37.7 | 2.004 | 20 | 45680.4775 | 0 | Ellipse (Tangent-1) | Liegender Tropfen | 1.1 | 4.3
|  |  | TRUE | 9 | 38.3 | 39.53 | 37.06 | 1.89 | 20 | 45680.4779 | 0 | Ellipse (Tangent-1) | Liegender Tropfen | 1.1 | 4.2
|  |  | TRUE | 10 | 45.73 | 46.46 | 45 | 2.128 | 20 | 45680.4783 | 0 | Ellipse (Tangent-1) | Liegender Tropfen | 1.3 | 4.3

## SFE
Konfiguration
SFE-Modell | OWRK
Ergebnisse
FreieOberflächenenergie [mN/m] | 40,01 | 0,00
Dispersiv [mN/m] | 40,01 | 0,00
Polar [mN/m] | 0,00 | 0,00