## LoockupSheet (hidden)
1 | 97.12 | 1 | 34.45
2 | 93.86 | 2 | 33.11
3 | 93.95 | 3 | 35.63
4 | 94.84 | 4 | 34.65
5 | 96.16 | 5 | 32.72
6 | 95.19 | 6 | 31.62
7 | 96.38 | 7 | 30.4
8 | 97.25 | 8 | 35.65
9 | 96.47 | 9 | 33.14
10 | 96.88 | 10 | 31.22

## water(Air)
Measurement "water(Air)"
Konfiguration |  |  | Ausgewählt | Schrittnummer | KW(M) [°] | KW(L) [°] | KW(R) [°] | Volumen [µL] | Temperatur [°C] | Zeit | Ablaufzeit [s] | Fitmethode | Tropfentyp | Kontaktpunkt (l) [mm] | Kontaktpunkt (r) [mm]
Flüssigkeit: | water |  | TRUE | 1 | 97.12 | 96.94 | 97.31 | 1.866 | 20 | 44949.5112 |  | Ellipse (Tangent-1) | Liegender Tropfen | 3.1 | 4.9
Fest-/Messkörper |  |  | TRUE | 2 | 93.86 | 93.77 | 93.95 | 1.977 | 20 | 44949.5115 |  | Ellipse (Tangent-1) | Liegender Tropfen | 3 | 4.9
Gasphase: | Air |  | TRUE | 3 | 93.95 | 93.91 | 93.99 | 2.252 | 20 | 44949.5118 |  | Ellipse (Tangent-1) | Liegender Tropfen | 3 | 5
|  |  | TRUE | 4 | 94.84 | 94.7 | 94.99 | 1.689 | 20 | 44949.512 |  | Ellipse (Tangent-1) | Liegender Tropfen | 3 | 4.8
Ergebnisse | Wert | St.-Abw. | TRUE | 5 | 96.16 | 96.19 | 96.13 | 2.261 | 20 | 44949.5123 |  | Ellipse (Tangent-1) | Liegender Tropfen | 3 | 5
Mittl. KW(M) [°] | 95.81 | 1.27 | TRUE | 6 | 95.19 | 95.3 | 95.07 | 1.645 | 20 | 44949.5124 |  | Ellipse (Tangent-1) | Liegender Tropfen | 3.1 | 4.9
Mittl. KW(L) [°] | 95.84 | 1.34 | TRUE | 7 | 96.38 | 96.41 | 96.36 | 1.968 | 20 | 44949.5127 |  | Ellipse (Tangent-1) | Liegender Tropfen | 3 | 4.9
Mittl. KW(R) [°] | 95.78 | 1.21 | TRUE | 8 | 97.25 | 97.46 | 97.03 | 1.899 | 20 | 44949.5129 |  | Ellipse (Tangent-1) | Liegender Tropfen | 3 | 4.8
|  |  | TRUE | 9 | 96.47 | 96.71 | 96.23 | 2.064 | 20 | 44949.5132 |  | Ellipse (Tangent-1) | Liegender Tropfen | 3.1 | 5
|  |  | TRUE | 10 | 96.88 | 97.02 | 96.74 | 1.609 | 20 | 44949.5134 |  | Ellipse (Tangent-1) | Liegender Tropfen | 3.1 | 4.8

## diiodo-methane(Air)
Measurement "diiodo-methane(Air)"
Konfiguration |  |  | Ausgewählt | Schrittnummer | KW(M) [°] | KW(L) [°] | KW(R) [°] | Volumen [µL] | Temperatur [°C] | Zeit | Ablaufzeit [s] | Fitmethode | Tropfentyp | Kontaktpunkt (l) [mm] | Kontaktpunkt (r) [mm]
Flüssigkeit: | diiodo-methane |  | TRUE | 1 | 34.45 | 35.4 | 33.51 | 2.177 | 20 | 44950.4815 |  | Ellipse (Tangent-1) | Liegender Tropfen | 1 | 4.4
Fest-/Messkörper |  |  | TRUE | 2 | 33.11 | 34.39 | 31.83 | 1.487 | 20 | 44950.4816 |  | Ellipse (Tangent-1) | Liegender Tropfen | 0.5 | 3.5
Gasphase: | Air |  | TRUE | 3 | 35.63 | 37.09 | 34.18 | 2.064 | 20 | 44950.4817 |  | Ellipse (Tangent-1) | Liegender Tropfen | 1 | 4.3
|  |  | TRUE | 4 | 34.65 | 36.96 | 32.33 | 1.742 | 20 | 44950.4819 |  | Ellipse (Tangent-1) | Liegender Tropfen | 1.1 | 4.2
Ergebnisse | Wert | St.-Abw. | TRUE | 5 | 32.72 | 32.94 | 32.49 | 1.891 | 20 | 44950.4821 |  | Ellipse (Tangent-1) | Liegender Tropfen | 0.6 | 3.9
Mittl. KW(M) [°] | 33.26 | 1.83 | TRUE | 6 | 31.62 | 31.44 | 31.79 | 1.496 | 20 | 44950.4822 |  | Ellipse (Tangent-1) | Liegender Tropfen | 1 | 4.1
Mittl. KW(L) [°] | 33.86 | 2.07 | TRUE | 7 | 30.4 | 31.39 | 29.41 | 2.004 | 20 | 44950.4824 |  | Ellipse (Tangent-1) | Liegender Tropfen | 0.6 | 4.1
Mittl. KW(R) [°] | 32.65 | 2.44 | TRUE | 8 | 35.65 | 33.58 | 37.72 | 1.998 | 20 | 44950.4826 |  | Ellipse (Tangent-1) | Liegender Tropfen | 0.6 | 4
|  |  | TRUE | 9 | 33.14 | 32.32 | 33.95 | 2.205 | 20 | 44950.4827 |  | Ellipse (Tangent-1) | Liegender Tropfen | 1.1 | 4.5
|  |  | TRUE | 10 | 31.22 | 33.11 | 29.33 | 1.646 | 20 | 44950.4829 |  | Ellipse (Tangent-1) | Liegender Tropfen | 0.8 | 4

## SFE
Konfiguration
SFE-Modell | OWRK
Ergebnisse
FreieOberflächenenergie [mN/m] | 44,22 | 0,00
Dispersiv [mN/m] | 44,17 | 0,00
Polar [mN/m] | 0,06 | 0,00