## LoockupSheet (hidden)
1 | 96.01 | 1 | 32.82
2 | 94.86 | 2 | 33.64
3 | 97.73 | 3 | 32.46
4 | 90.53 | 4 | 31.63
5 | 94.94 | 5 | 31.63
6 | 97.11 | 6 | 33.06
7 | 93.92 | 7 | 32.71
8 | 94.78 | 8 | 35.21
9 | 93.19 | 9 | 31.67
10 | 92.96 | 10 | 33.91

## water(Air)
Measurement "water(Air)"
Konfiguration |  |  | Ausgewählt | Schrittnummer | KW(M) [°] | KW(L) [°] | KW(R) [°] | Volumen [µL] | Temperatur [°C] | Zeit | Ablaufzeit [s] | Fitmethode | Tropfentyp | Kontaktpunkt (l) [mm] | Kontaktpunkt (r) [mm]
Flüssigkeit: | water |  | TRUE | 1 | 96.01 | 96.28 | 95.74 | 1.925 | 20 | 44949.5143 |  | Ellipse (Tangent-1) | Liegender Tropfen | 3.1 | 4.9
Fest-/Messkörper |  |  | TRUE | 2 | 94.86 | 95.38 | 94.33 | 2.121 | 20 | 44949.5145 |  | Ellipse (Tangent-1) | Liegender Tropfen | 3 | 4.9
Gasphase: | Air |  | TRUE | 3 | 97.73 | 97.95 | 97.51 | 1.792 | 20 | 44949.5149 |  | Ellipse (Tangent-1) | Liegender Tropfen | 3.1 | 4.8
|  |  | TRUE | 4 | 90.53 | 90.43 | 90.64 | 1.858 | 20 | 44949.5151 |  | Ellipse (Tangent-1) | Liegender Tropfen | 3 | 4.9
Ergebnisse | Wert | St.-Abw. | TRUE | 5 | 94.94 | 94.71 | 95.17 | 1.987 | 20 | 44949.5153 |  | Ellipse (Tangent-1) | Liegender Tropfen | 3 | 4.9
Mittl. KW(M) [°] | 94.6 | 2.11 | TRUE | 6 | 97.11 | 97.54 | 96.68 | 2.05 | 20 | 44949.5155 |  | Ellipse (Tangent-1) | Liegender Tropfen | 3.1 | 4.9
Mittl. KW(L) [°] | 94.76 | 2.21 | TRUE | 7 | 93.92 | 93.83 | 94.01 | 2.225 | 20 | 44949.5157 |  | Ellipse (Tangent-1) | Liegender Tropfen | 2.9 | 4.9
Mittl. KW(R) [°] | 94.45 | 2.03 | TRUE | 8 | 94.78 | 94.63 | 94.92 | 1.804 | 20 | 44949.516 |  | Ellipse (Tangent-1) | Liegender Tropfen | 3 | 4.9
|  |  | TRUE | 9 | 93.19 | 93.62 | 92.76 | 2.264 | 20 | 44949.5162 |  | Ellipse (Tangent-1) | Liegender Tropfen | 3 | 5
|  |  | TRUE | 10 | 92.96 | 93.18 | 92.75 | 1.82 | 20 | 44949.5165 |  | Ellipse (Tangent-1) | Liegender Tropfen | 3 | 4.9

## diiodo-methane(Air)
Measurement "diiodo-methane(Air)"
Konfiguration |  |  | Ausgewählt | Schrittnummer | KW(M) [°] | KW(L) [°] | KW(R) [°] | Volumen [µL] | Temperatur [°C] | Zeit | Ablaufzeit [s] | Fitmethode | Tropfentyp | Kontaktpunkt (l) [mm] | Kontaktpunkt (r) [mm]
Flüssigkeit: | diiodo-methane |  | TRUE | 1 | 32.82 | 35.21 | 30.42 | 2.231 | 20 | 44950.4835 |  | Ellipse (Tangent-1) | Liegender Tropfen | 0.6 | 4.1
Fest-/Messkörper |  |  | TRUE | 2 | 33.64 | 32.99 | 34.29 | 1.887 | 20 | 44950.4837 |  | Ellipse (Tangent-1) | Liegender Tropfen | 0.7 | 4
Gasphase: | Air |  | TRUE | 3 | 32.46 | 34.8 | 30.11 | 1.878 | 20 | 44950.4839 |  | Ellipse (Tangent-1) | Liegender Tropfen | 1 | 4.3
|  |  | TRUE | 4 | 31.63 | 32.01 | 31.26 | 1.673 | 20 | 44950.4842 |  | Ellipse (Tangent-1) | Liegender Tropfen | 0.8 | 4
Ergebnisse | Wert | St.-Abw. | TRUE | 5 | 31.63 | 31.79 | 31.47 | 1.814 | 20 | 44950.4846 |  | Ellipse (Tangent-1) | Liegender Tropfen | 0.9 | 4.1
Mittl. KW(M) [°] | 32.87 | 1.15 | TRUE | 6 | 33.06 | 33.14 | 32.99 | 2.006 | 20 | 44950.4847 |  | Ellipse (Tangent-1) | Liegender Tropfen | 0.6 | 4
Mittl. KW(L) [°] | 33.64 | 1.41 | TRUE | 7 | 32.71 | 34.52 | 30.89 | 1.657 | 20 | 44950.4849 |  | Ellipse (Tangent-1) | Liegender Tropfen | 1.1 | 4.2
Mittl. KW(R) [°] | 32.11 | 1.84 | TRUE | 8 | 35.21 | 36.02 | 34.39 | 1.936 | 20 | 44950.485 |  | Ellipse (Tangent-1) | Liegender Tropfen | 0.9 | 4.1
|  |  | TRUE | 9 | 31.67 | 32.95 | 30.4 | 2.089 | 20 | 44950.4852 |  | Ellipse (Tangent-1) | Liegender Tropfen | 0.4 | 3.8
|  |  | TRUE | 10 | 33.91 | 32.98 | 34.85 | 1.666 | 20 | 44950.4854 |  | Ellipse (Tangent-1) | Liegender Tropfen | 0.9 | 4

## SFE
Konfiguration
SFE-Modell | OWRK
Ergebnisse
FreieOberflächenenergie [mN/m] | 44,13 | 0,00
Dispersiv [mN/m] | 44,01 | 0,00
Polar [mN/m] | 0,12 | 0,00