## water(Air)
Measurement "water(Air)"
Konfiguration |  |  | Ausgewählt | Schrittnummer | KW(M) [°] | KW(L) [°] | KW(R) [°] | Volumen [µL] | Temperatur [°C] | Zeit | Ablaufzeit [s] | Fitmethode | Tropfentyp | Kontaktpunkt (l) [mm] | Kontaktpunkt (r) [mm]
Flüssigkeit: | water |  | TRUE | 1 | 102.36 | 102.46 | 102.26 | 2.034 | 20 | 45352.451 | 0 | Ellipse (Tangent-1) | Liegender Tropfen | 2.6 | 4.4
Fest-/Messkörper |  |  | TRUE | 2 | 103.64 | 103.76 | 103.53 | 1.644 | 20 | 45352.4519 | 0 | Ellipse (Tangent-1) | Liegender Tropfen | 2.8 | 4.4
Gasphase: | Air |  | TRUE | 3 | 103.49 | 103.59 | 103.39 | 2.263 | 20 | 45352.4528 | 0 | Ellipse (Tangent-1) | Liegender Tropfen | 2.6 | 4.4
|  |  | TRUE | 4 | 102.04 | 101.86 | 102.22 | 1.514 | 20 | 45352.4533 | 0 | Ellipse (Tangent-1) | Liegender Tropfen | 2.8 | 4.4
Ergebnisse | Wert | St.-Abw. | TRUE | 5 | 105.52 | 105.35 | 105.68 | 2.179 | 20 | 45352.4537 | 0 | Ellipse (Tangent-1) | Liegender Tropfen | 2.9 | 4.6
Mittl. KW(M) [°] | 103.06 | 1.48 | TRUE | 6 | 100.75 | 100.75 | 100.75 | 1.783 | 20 | 45352.4547 | 0 | Ellipse (Tangent-1) | Liegender Tropfen | 2.7 | 4.4
Mittl. KW(L) [°] | 103.08 | 1.48 | TRUE | 7 | 101.68 | 101.89 | 101.48 | 1.989 | 20 | 45352.4555 | 0 | Ellipse (Tangent-1) | Liegender Tropfen | 2.5 | 4.3
Mittl. KW(R) [°] | 103.05 | 1.5 | TRUE | 8 | 102.76 | 102.62 | 102.9 | 1.396 | 20 | 45352.456 | 0 | Ellipse (Tangent-1) | Liegender Tropfen | 2.8 | 4.4
|  |  | TRUE | 9 | 105.14 | 105.3 | 104.99 | 2.229 | 20 | 45352.4564 | 0 | Ellipse (Tangent-1) | Liegender Tropfen | 2.8 | 4.6
|  |  | TRUE | 10 | 103.25 | 103.24 | 103.26 | 1.651 | 20 | 45352.4568 | 0 | Ellipse (Tangent-1) | Liegender Tropfen | 2.7 | 4.3

## diiodo-methane(Air)
Measurement "diiodo-methane(Air)"
Konfiguration |  |  | Ausgewählt | Schrittnummer | KW(M) [°] | KW(L) [°] | KW(R) [°] | Volumen [µL] | Temperatur [°C] | Zeit | Ablaufzeit [s] | Fitmethode | Tropfentyp | Kontaktpunkt (l) [mm] | Kontaktpunkt (r) [mm]
Flüssigkeit: | diiodo-methane |  | TRUE | 1 | 57.31 | 57.87 | 56.75 | 1.686 | 20 | 45356.4675 | 0 | Ellipse (Tangent-1) | Liegender Tropfen | 2.5 | 5
Fest-/Messkörper |  |  | TRUE | 2 | 58.79 | 58.69 | 58.88 | 2.029 | 20 | 45356.4679 | 0 | Ellipse (Tangent-1) | Liegender Tropfen | 2.2 | 4.8
Gasphase: | Air |  | TRUE | 3 | 58.97 | 59.16 | 58.78 | 2.084 | 20 | 45356.4684 | 0 | Ellipse (Tangent-1) | Liegender Tropfen | 2.2 | 4.9
|  |  | TRUE | 4 | 57.64 | 58.02 | 57.26 | 1.714 | 20 | 45356.4688 | 0 | Ellipse (Tangent-1) | Liegender Tropfen | 2.2 | 4.7
Ergebnisse | Wert | St.-Abw. | TRUE | 5 | 55.92 | 56.71 | 55.14 | 2.222 | 20 | 45356.4693 | 0 | Ellipse (Tangent-1) | Liegender Tropfen | 2.2 | 4.9
Mittl. KW(M) [°] | 58.57 | 3.5 | TRUE | 6 | 59.18 | 59.91 | 58.45 | 1.602 | 20 | 45356.4696 | 0 | Ellipse (Tangent-1) | Liegender Tropfen | 2.9 | 5.4
Mittl. KW(L) [°] | 58.8 | 4.67 | TRUE | 7 | 50.93 | 47.59 | 54.27 | 2.114 | 20 | 45356.4703 | 0 | Ellipse (Tangent-1) | Liegender Tropfen | 1.9 | 4.8
Mittl. KW(R) [°] | 58.33 | 2.56 | TRUE | 8 | 62.47 | 62.89 | 62.05 | 2.33 | 20 | 45356.471 | 0 | Ellipse (Tangent-1) | Liegender Tropfen | 2.3 | 5
|  |  | TRUE | 9 | 62.52 | 63.29 | 61.75 | 1.64 | 20 | 45356.4715 | 0 | Ellipse (Tangent-1) | Liegender Tropfen | 2.3 | 4.7
|  |  | TRUE | 10 | 61.94 | 63.91 | 59.96 | 2.064 | 20 | 45356.4719 | 0 | Ellipse (Tangent-1) | Liegender Tropfen | 2.2 | 4.8

## SFE
Konfiguration
SFE-Modell | OWRK
Ergebnisse
FreieOberflächenenergie [mN/m] | 29,40 | 0,00
Dispersiv [mN/m] | 29,24 | 0,00
Polar [mN/m] | 0,17 | 0,00