## LoockupSheet (hidden)
1 | 101.28 | 1 | 60.75
2 | 105.22 | 2 | 58.55
3 | 103.33 | 3 | 55.32
4 | 105.14 | 4 | 54.26
5 | 104.24 | 5 | 58.55
6 | 103.1 | 6 | 60.54
7 | 103.91 | 7 | 54.04
8 | 102.29 | #REF! | #REF!
9 | 105.99 | 9 | 58.82
10 | 104.69 | 10 | 62.71
|  | 11 | 63.07

## water(Air)
Measurement "water(Air)"
Konfiguration |  |  | Ausgewählt | Schrittnummer | KW(M) [°] | KW(L) [°] | KW(R) [°] | Volumen [µL] | Temperatur [°C] | Zeit | Ablaufzeit [s] | Fitmethode | Tropfentyp | Kontaktpunkt (l) [mm] | Kontaktpunkt (r) [mm]
Flüssigkeit: | water |  | TRUE | 1 | 101.28 | 101.33 | 101.24 | 1.266 | 20 | 45352.4435 | 0 | Ellipse (Tangent-1) | Liegender Tropfen | 2.9 | 4.4
Fest-/Messkörper |  |  | TRUE | 2 | 105.22 | 105.58 | 104.85 | 2.296 | 20 | 45352.444 | 0 | Ellipse (Tangent-1) | Liegender Tropfen | 2.7 | 4.5
Gasphase: | Air |  | TRUE | 3 | 103.33 | 103.55 | 103.11 | 1.926 | 20 | 45352.4447 | 0 | Ellipse (Tangent-1) | Liegender Tropfen | 2.7 | 4.5
|  |  | TRUE | 4 | 105.14 | 105.09 | 105.18 | 2.009 | 20 | 45352.4453 | 0 | Ellipse (Tangent-1) | Liegender Tropfen | 2.7 | 4.4
Ergebnisse | Wert | St.-Abw. | TRUE | 5 | 104.24 | 104.26 | 104.22 | 1.413 | 20 | 45352.4459 | 0 | Ellipse (Tangent-1) | Liegender Tropfen | 2.8 | 4.4
Mittl. KW(M) [°] | 103.92 | 1.44 | TRUE | 6 | 103.1 | 103.17 | 103.04 | 1.939 | 20 | 45352.4464 | 0 | Ellipse (Tangent-1) | Liegender Tropfen | 2.8 | 4.6
Mittl. KW(L) [°] | 104.03 | 1.51 | TRUE | 7 | 103.91 | 104.22 | 103.6 | 1.771 | 20 | 45352.4471 | 0 | Ellipse (Tangent-1) | Liegender Tropfen | 2.8 | 4.4
Mittl. KW(R) [°] | 103.81 | 1.4 | TRUE | 8 | 102.29 | 102.13 | 102.44 | 2.068 | 20 | 45352.4478 | 0 | Ellipse (Tangent-1) | Liegender Tropfen | 2.6 | 4.4
|  |  | TRUE | 9 | 105.99 | 106.13 | 105.86 | 1.846 | 20 | 45352.4485 | 0 | Ellipse (Tangent-1) | Liegender Tropfen | 2.7 | 4.4
|  |  | TRUE | 10 | 104.69 | 104.81 | 104.57 | 1.958 | 20 | 45352.449 | 0 | Ellipse (Tangent-1) | Liegender Tropfen | 2.7 | 4.4

## diiodo-methane(Air)
Measurement "diiodo-methane(Air)"
Konfiguration |  |  | Ausgewählt | Schrittnummer | KW(M) [°] | KW(L) [°] | KW(R) [°] | Volumen [µL] | Temperatur [°C] | Zeit | Ablaufzeit [s] | Fitmethode | Tropfentyp | Kontaktpunkt (l) [mm] | Kontaktpunkt (r) [mm]
Flüssigkeit: | diiodo-methane |  | TRUE | 1 | 60.75 | 60.92 | 60.59 | 2.043 | 20 | 45356.4605 | 0 | Ellipse (Tangent-1) | Liegender Tropfen | 2.3 | 4.9
Fest-/Messkörper |  |  | TRUE | 2 | 58.55 | 59.9 | 57.19 | 1.744 | 20 | 45356.4608 | 0 | Ellipse (Tangent-1) | Liegender Tropfen | 2.4 | 4.9
Gasphase: | Air |  | TRUE | 3 | 55.32 | 55.06 | 55.58 | 1.869 | 20 | 45356.4611 | 0 | Ellipse (Tangent-1) | Liegender Tropfen | 2.3 | 4.9
|  |  | TRUE | 4 | 54.26 | 54.19 | 54.34 | 2.429 | 20 | 45356.4617 | 0 | Ellipse (Tangent-1) | Liegender Tropfen | 1.8 | 4.7
Ergebnisse | Wert | St.-Abw. | TRUE | 5 | 58.55 | 58.79 | 58.31 | 1.766 | 20 | 45356.4622 | 0 | Ellipse (Tangent-1) | Liegender Tropfen | 2.3 | 4.8
Mittl. KW(M) [°] | 58.66 | 3.26 | TRUE | 6 | 60.54 | 61.47 | 59.6 | 2.145 | 20 | 45356.4627 | 0 | Ellipse (Tangent-1) | Liegender Tropfen | 2.3 | 5
Mittl. KW(L) [°] | 58.88 | 3.73 | TRUE | 7 | 54.04 | 52.48 | 55.6 | 2.336 | 20 | 45356.4633 | 0 | Ellipse (Tangent-1) | Liegender Tropfen | 1.9 | 4.8
Mittl. KW(R) [°] | 58.44 | 2.95 | TRUE | 9 | 58.82 | 59.95 | 57.68 | 2.037 | 20 | 45356.4651 | 0 | Ellipse (Tangent-1) | Liegender Tropfen | 2.4 | 5
|  |  | TRUE | 10 | 62.71 | 62.67 | 62.76 | 1.762 | 20 | 45356.4654 | 0 | Ellipse (Tangent-1) | Liegender Tropfen | 2.3 | 4.7
|  |  | TRUE | 11 | 63.07 | 63.39 | 62.74 | 2.123 | 20 | 45356.4661 | 0 | Ellipse (Tangent-1) | Liegender Tropfen | 2.1 | 4.7

## SFE
Konfiguration
SFE-Modell | OWRK
Ergebnisse
FreieOberflächenenergie [mN/m] | 29,36 | 0,00
Dispersiv [mN/m] | 29,25 | 0,00
Polar [mN/m] | 0,11 | 0,00