## LoockupSheet (hidden)
1 | 93.14 | #REF! | #REF!
2 | 96.41 | 2 | 62.85
3 | 97.58 | 3 | 58.82
4 | 95.09 | 4 | 62.39
5 | 97.43 | 5 | 63.92
6 | 96.28 | 6 | 65.19
7 | 96.15 | 7 | 61.91
8 | 96.88 | 8 | 62.39
9 | 97.38 | 9 | 62.65
10 | 98.33 | 10 | 63.49
|  | 11 | 61.84

## water(Air)
Measurement "water(Air)"
Konfiguration |  |  | Ausgewählt | Schrittnummer | KW(M) [°] | KW(L) [°] | KW(R) [°] | Volumen [µL] | Temperatur [°C] | Zeit | Ablaufzeit [s] | Fitmethode | Tropfentyp | Kontaktpunkt (l) [mm] | Kontaktpunkt (r) [mm]
Flüssigkeit: | water |  | TRUE | 1 | 93.14 | 93.23 | 93.06 | 1.598 | 20 | 45315.445 | 0 | Ellipse (Tangent-1) | Liegender Tropfen | 2.9 | 4.7
Fest-/Messkörper |  |  | TRUE | 2 | 96.41 | 96.31 | 96.52 | 1.393 | 20 | 45315.446 | 0 | Ellipse (Tangent-1) | Liegender Tropfen | 3.1 | 4.8
Gasphase: | Air |  | TRUE | 3 | 97.58 | 97.93 | 97.23 | 2.285 | 20 | 45315.4463 | 0 | Ellipse (Tangent-1) | Liegender Tropfen | 2.8 | 4.8
|  |  | TRUE | 4 | 95.09 | 95.21 | 94.97 | 1.634 | 20 | 45315.4466 | 0 | Ellipse (Tangent-1) | Liegender Tropfen | 2.9 | 4.7
Ergebnisse | Wert | St.-Abw. | TRUE | 5 | 97.43 | 97.7 | 97.15 | 2.537 | 20 | 45315.447 | 0 | Ellipse (Tangent-1) | Liegender Tropfen | 2.8 | 4.8
Mittl. KW(M) [°] | 96.47 | 1.48 | TRUE | 6 | 96.28 | 96.12 | 96.45 | 1.447 | 20 | 45315.4473 | 0 | Ellipse (Tangent-1) | Liegender Tropfen | 3 | 4.6
Mittl. KW(L) [°] | 96.58 | 1.53 | TRUE | 7 | 96.15 | 96.37 | 95.93 | 1.844 | 20 | 45315.4477 | 0 | Ellipse (Tangent-1) | Liegender Tropfen | 2.7 | 4.6
Mittl. KW(R) [°] | 96.35 | 1.44 | TRUE | 8 | 96.88 | 96.97 | 96.8 | 1.922 | 20 | 45315.4481 | 0 | Ellipse (Tangent-1) | Liegender Tropfen | 2.9 | 4.7
|  |  | TRUE | 9 | 97.38 | 97.52 | 97.24 | 1.74 | 20 | 45315.4487 | 0 | Ellipse (Tangent-1) | Liegender Tropfen | 2.8 | 4.6
|  |  | TRUE | 10 | 98.33 | 98.49 | 98.18 | 2.054 | 20 | 45315.449 | 0 | Ellipse (Tangent-1) | Liegender Tropfen | 2.7 | 4.6

## diiodo-methane(Air)
Measurement "diiodo-methane(Air)"
Konfiguration |  |  | Ausgewählt | Schrittnummer | KW(M) [°] | KW(L) [°] | KW(R) [°] | Volumen [µL] | Temperatur [°C] | Zeit | Ablaufzeit [s] | Fitmethode | Tropfentyp | Kontaktpunkt (l) [mm] | Kontaktpunkt (r) [mm]
Flüssigkeit: | diiodo-methane |  | TRUE | 2 | 62.85 | 63.13 | 62.58 | 1.92 | 20 | 45316.4365 | 0 | Ellipse (Tangent-1) | Liegender Tropfen | 2.1 | 4.6
Fest-/Messkörper |  |  | TRUE | 3 | 58.82 | 58.79 | 58.84 | 2.052 | 20 | 45316.4369 | 0 | Ellipse (Tangent-1) | Liegender Tropfen | 2 | 4.7
Gasphase: | Air |  | TRUE | 4 | 62.39 | 62.81 | 61.96 | 1.894 | 20 | 45316.4373 | 0 | Ellipse (Tangent-1) | Liegender Tropfen | 2.1 | 4.6
|  |  | TRUE | 5 | 63.92 | 64.77 | 63.07 | 2.239 | 20 | 45316.4378 | 0 | Ellipse (Tangent-1) | Liegender Tropfen | 2 | 4.7
Ergebnisse | Wert | St.-Abw. | TRUE | 6 | 65.19 | 65.2 | 65.18 | 1.981 | 20 | 45316.4381 | 0 | Ellipse (Tangent-1) | Liegender Tropfen | 2.1 | 4.6
Mittl. KW(M) [°] | 62.54 | 1.66 | TRUE | 7 | 61.91 | 61.72 | 62.09 | 2.139 | 20 | 45316.4385 | 0 | Ellipse (Tangent-1) | Liegender Tropfen | 2 | 4.7
Mittl. KW(L) [°] | 62.92 | 1.81 | TRUE | 8 | 62.39 | 63.33 | 61.44 | 1.551 | 20 | 45316.4388 | 0 | Ellipse (Tangent-1) | Liegender Tropfen | 2.2 | 4.5
Mittl. KW(R) [°] | 62.17 | 1.58 | TRUE | 9 | 62.65 | 63.09 | 62.22 | 2.194 | 20 | 45316.4391 | 0 | Ellipse (Tangent-1) | Liegender Tropfen | 2.1 | 4.7
|  |  | TRUE | 10 | 63.49 | 64.14 | 62.83 | 1.928 | 20 | 45316.4394 | 0 | Ellipse (Tangent-1) | Liegender Tropfen | 2.1 | 4.6
|  |  | TRUE | 11 | 61.84 | 62.19 | 61.49 | 1.996 | 20 | 45316.4397 | 0 | Ellipse (Tangent-1) | Liegender Tropfen | 2.1 | 4.7

## SFE
Konfiguration
SFE-Modell | OWRK
Ergebnisse
FreieOberflächenenergie [mN/m] | 27,64 | 0,00
Dispersiv [mN/m] | 26,26 | 0,00
Polar [mN/m] | 1,37 | 0,00