## water(Air)
Measurement "water(Air)"
Konfiguration |  |  | Ausgewählt | Schrittnummer | KW(M) [°] | KW(L) [°] | KW(R) [°] | Volumen [µL] | Temperatur [°C] | Zeit | Ablaufzeit [s] | Fitmethode | Tropfentyp | Kontaktpunkt (l) [mm] | Kontaktpunkt (r) [mm]
Flüssigkeit: | water |  | TRUE | 1 | 96.38 | 96.17 | 96.58 | 1.658 | 20 | 45315.4501 | 0 | Ellipse (Tangent-1) | Liegender Tropfen | 2.9 | 4.7
Fest-/Messkörper |  |  | TRUE | 2 | 97.4 | 97.49 | 97.31 | 2.418 | 20 | 45315.4505 | 0 | Ellipse (Tangent-1) | Liegender Tropfen | 2.8 | 4.8
Gasphase: | Air |  | TRUE | 3 | 93.9 | 93.81 | 93.99 | 2.093 | 20 | 45315.4508 | 0 | Ellipse (Tangent-1) | Liegender Tropfen | 2.9 | 4.8
|  |  | TRUE | 4 | 93.35 | 93.22 | 93.48 | 2.033 | 20 | 45315.4511 | 0 | Ellipse (Tangent-1) | Liegender Tropfen | 2.8 | 4.8
Ergebnisse | Wert | St.-Abw. | TRUE | 5 | 96.01 | 96.08 | 95.93 | 2.587 | 20 | 45315.452 | 0 | Ellipse (Tangent-1) | Liegender Tropfen | 2.8 | 4.8
Mittl. KW(M) [°] | 96.69 | 1.91 | TRUE | 6 | 98.62 | 98.87 | 98.37 | 1.382 | 20 | 45315.4523 | 0 | Ellipse (Tangent-1) | Liegender Tropfen | 3 | 4.6
Mittl. KW(L) [°] | 96.75 | 1.99 | TRUE | 7 | 98.11 | 98.15 | 98.07 | 2.344 | 20 | 45315.4526 | 0 | Ellipse (Tangent-1) | Liegender Tropfen | 2.8 | 4.8
Mittl. KW(R) [°] | 96.64 | 1.86 | TRUE | 8 | 96.31 | 96.62 | 96 | 1.47 | 20 | 45315.453 | 0 | Ellipse (Tangent-1) | Liegender Tropfen | 3 | 4.6
|  |  | TRUE | 9 | 97.74 | 98.15 | 97.32 | 2.41 | 20 | 45315.4533 | 0 | Ellipse (Tangent-1) | Liegender Tropfen | 2.8 | 4.8
|  |  | TRUE | 10 | 99.14 | 98.96 | 99.32 | 1.908 | 20 | 45315.4538 | 0 | Ellipse (Tangent-1) | Liegender Tropfen | 2.9 | 4.7

## diiodo-methane(Air)
Measurement "diiodo-methane(Air)"
Konfiguration |  |  | Ausgewählt | Schrittnummer | KW(M) [°] | KW(L) [°] | KW(R) [°] | Volumen [µL] | Temperatur [°C] | Zeit | Ablaufzeit [s] | Fitmethode | Tropfentyp | Kontaktpunkt (l) [mm] | Kontaktpunkt (r) [mm]
Flüssigkeit: | diiodo-methane |  | TRUE | 1 | 57.17 | 57.85 | 56.5 | 1.192 | 20 | 45316.4412 | 0 | Ellipse (Tangent-1) | Liegender Tropfen | 2.2 | 4.5
Fest-/Messkörper |  |  | TRUE | 2 | 62.25 | 62.89 | 61.61 | 1.278 | 20 | 45316.4415 | 0 | Ellipse (Tangent-1) | Liegender Tropfen | 2.3 | 4.5
Gasphase: | Air |  | TRUE | 3 | 60.39 | 60.07 | 60.71 | 1.449 | 20 | 45316.4418 | 0 | Ellipse (Tangent-1) | Liegender Tropfen | 2.3 | 4.6
|  |  | TRUE | 4 | 57.93 | 58.28 | 57.58 | 1.986 | 20 | 45316.4421 | 0 | Ellipse (Tangent-1) | Liegender Tropfen | 2.1 | 4.8
Ergebnisse | Wert | St.-Abw. | TRUE | 5 | 57.8 | 58.36 | 57.24 | 2.219 | 20 | 45316.4425 | 0 | Ellipse (Tangent-1) | Liegender Tropfen | 2 | 4.7
Mittl. KW(M) [°] | 59.67 | 2.48 | TRUE | 6 | 60.34 | 60.77 | 59.9 | 2.168 | 20 | 45316.4429 | 0 | Ellipse (Tangent-1) | Liegender Tropfen | 2 | 4.7
Mittl. KW(L) [°] | 60.25 | 2.74 | TRUE | 7 | 62.92 | 63.72 | 62.11 | 1.787 | 20 | 45316.4432 | 0 | Ellipse (Tangent-1) | Liegender Tropfen | 2.2 | 4.6
Mittl. KW(R) [°] | 59.09 | 2.43 | TRUE | 8 | 57.07 | 58.85 | 55.28 | 2.077 | 20 | 45316.4436 | 0 | Ellipse (Tangent-1) | Liegender Tropfen | 2 | 4.7
|  |  | TRUE | 9 | 57.56 | 56.83 | 58.28 | 2.125 | 20 | 45316.4438 | 0 | Ellipse (Tangent-1) | Liegender Tropfen | 2 | 4.7
|  |  | TRUE | 10 | 63.28 | 64.9 | 61.66 | 1.947 | 20 | 45316.4444 | 0 | Ellipse (Tangent-1) | Liegender Tropfen | 2.1 | 4.6

## SFE
Konfiguration
SFE-Modell | OWRK
Ergebnisse
FreieOberflächenenergie [mN/m] | 29,10 | 0,00
Dispersiv [mN/m] | 28,02 | 0,00
Polar [mN/m] | 1,09 | 0,00