## LoockupSheet (hidden)
1 | 66.07 | 1 | 60.65
2 | 70.67 | 2 | 66.19
3 | 66.99 | 3 | 62.44
4 | 67.64 | 4 | 65.06
5 | 75.33 | 5 | 58.59
6 | 74.06 | 6 | 60.17
7 | 75.25 | 7 | 60.93
8 | 77.87 | 8 | 64.53
9 | 78.73 | 9 | 64.47
10 | 80.71 | 10 | 57.9

## water(Air)
Measurement "water(Air)"
Konfiguration |  |  | Ausgewählt | Schrittnummer | KW(M) [°] | KW(L) [°] | KW(R) [°] | Volumen [µL] | Temperatur [°C] | Zeit | Ablaufzeit [s] | Fitmethode | Tropfentyp | Kontaktpunkt (l) [mm] | Kontaktpunkt (r) [mm]
Flüssigkeit: | water |  | TRUE | 1 | 66.07 | 66 | 66.14 | 1.302 | 20 | 45138.4515 | 0 | Ellipse (Tangent-1) | Liegender Tropfen | 2.8 | 4.9
Fest-/Messkörper |  |  | TRUE | 2 | 70.67 | 71.45 | 69.89 | 1.337 | 20 | 45138.4536 | 0 | Ellipse (Tangent-1) | Liegender Tropfen | 2.8 | 4.8
Gasphase: | Air |  | TRUE | 3 | 66.99 | 67.25 | 66.72 | 1.266 | 20 | 45138.4553 | 0 | Ellipse (Tangent-1) | Liegender Tropfen | 2.9 | 4.9
|  |  | TRUE | 4 | 67.64 | 66.95 | 68.32 | 1.716 | 20 | 45138.4567 | 0 | Ellipse (Tangent-1) | Liegender Tropfen | 2.7 | 4.9
Ergebnisse | Wert | St.-Abw. | TRUE | 5 | 75.33 | 75.53 | 75.14 | 1.314 | 20 | 45138.4575 | 0 | Ellipse (Tangent-1) | Liegender Tropfen | 2.8 | 4.7
Mittl. KW(M) [°] | 73.33 | 5.22 | TRUE | 6 | 74.06 | 74.56 | 73.56 | 1.73 | 20 | 45138.4598 | 0 | Ellipse (Tangent-1) | Liegender Tropfen | 2.7 | 4.8
Mittl. KW(L) [°] | 73.67 | 5.54 | TRUE | 7 | 75.25 | 76.24 | 74.26 | 1.468 | 20 | 45138.4607 | 0 | Ellipse (Tangent-1) | Liegender Tropfen | 2.8 | 4.8
Mittl. KW(R) [°] | 72.99 | 4.95 | TRUE | 8 | 77.87 | 77.43 | 78.32 | 1.755 | 20 | 45138.4622 | 0 | Ellipse (Tangent-1) | Liegender Tropfen | 2.8 | 4.9
|  |  | TRUE | 9 | 78.73 | 79.25 | 78.21 | 1.622 | 20 | 45138.4631 | 0 | Ellipse (Tangent-1) | Liegender Tropfen | 2.8 | 4.8
|  |  | TRUE | 10 | 80.71 | 82.06 | 79.35 | 1.891 | 20 | 45138.4645 | 0 | Ellipse (Tangent-1) | Liegender Tropfen | 2.8 | 4.9

## diiodo-methane(Air)
Measurement "diiodo-methane(Air)"
Konfiguration |  |  | Ausgewählt | Schrittnummer | KW(M) [°] | KW(L) [°] | KW(R) [°] | Volumen [µL] | Temperatur [°C] | Zeit | Ablaufzeit [s] | Fitmethode | Tropfentyp | Kontaktpunkt (l) [mm] | Kontaktpunkt (r) [mm]
Flüssigkeit: | diiodo-methane |  | TRUE | 1 | 60.65 | 60.89 | 60.42 | 2.32 | 20 | 45139.5415 | 0 | Ellipse (Tangent-1) | Liegender Tropfen | 1.2 | 3.9
Fest-/Messkörper |  |  | TRUE | 2 | 66.19 | 67.15 | 65.23 | 2.134 | 20 | 45139.5422 | 0 | Ellipse (Tangent-1) | Liegender Tropfen | 1.4 | 3.9
Gasphase: | Air |  | TRUE | 3 | 62.44 | 60.19 | 64.7 | 2.054 | 20 | 45139.5427 | 0 | Ellipse (Tangent-1) | Liegender Tropfen | 1.6 | 4.2
|  |  | TRUE | 4 | 65.06 | 66.43 | 63.68 | 1.638 | 20 | 45139.5434 | 0 | Ellipse (Tangent-1) | Liegender Tropfen | 1.6 | 3.9
Ergebnisse | Wert | St.-Abw. | TRUE | 5 | 58.59 | 61.67 | 55.52 | 1.725 | 20 | 45139.5441 | 0 | Ellipse (Tangent-1) | Liegender Tropfen | 1.4 | 4
Mittl. KW(M) [°] | 62.09 | 2.87 | TRUE | 6 | 60.17 | 60.96 | 59.38 | 1.559 | 20 | 45139.5493 | 0 | Ellipse (Tangent-1) | Liegender Tropfen | 1.5 | 3.8
Mittl. KW(L) [°] | 63.06 | 2.64 | TRUE | 7 | 60.93 | 65.08 | 56.79 | 1.858 | 20 | 45139.5497 | 0 | Ellipse (Tangent-1) | Liegender Tropfen | 1.6 | 4.1
Mittl. KW(R) [°] | 61.12 | 4.04 | TRUE | 8 | 64.53 | 64.27 | 64.78 | 1.921 | 20 | 45139.5505 | 0 | Ellipse (Tangent-1) | Liegender Tropfen | 1.5 | 4
|  |  | TRUE | 9 | 64.47 | 63.95 | 64.99 | 1.508 | 20 | 45139.5514 | 0 | Ellipse (Tangent-1) | Liegender Tropfen | 1.6 | 3.9
|  |  | TRUE | 10 | 57.9 | 60.04 | 55.75 | 2.111 | 20 | 45139.5522 | 0 | Ellipse (Tangent-1) | Liegender Tropfen | 1.5 | 4.1

## SFE
Konfiguration
SFE-Modell | OWRK
Ergebnisse
FreieOberflächenenergie [mN/m] | 35,62 | 0,00
Dispersiv [mN/m] | 24,64 | 0,00
Polar [mN/m] | 10,98 | 0,00