## LoockupSheet (hidden)
1 | 85.98 | 1 | 55.3
2 | 83.97 | 2 | 54.8
3 | 81.6 | 3 | 47.66
4 | 83.85 | 4 | 44.64
5 | 84.08 | 5 | 48.91
6 | 85.17 | 6 | 48.42
7 | 80.89 | 7 | 45.62
8 | 83.2 | 8 | 49.31
9 | 79.52 | 9 | 46
10 | 85.7 | 10 | 48.28

## water(Air)
Measurement "water(Air)"
Konfiguration |  |  | Ausgewählt | Schrittnummer | KW(M) [°] | KW(L) [°] | KW(R) [°] | Volumen [µL] | Temperatur [°C] | Zeit | Ablaufzeit [s] | Fitmethode | Tropfentyp | Kontaktpunkt (l) [mm] | Kontaktpunkt (r) [mm]
Flüssigkeit: | water |  | TRUE | 1 | 85.98 | 85.96 | 86.01 | 0.591 | 20 | 45138.435 | 0 | Ellipse (Tangent-1) | Liegender Tropfen | 3.2 | 4.6
Fest-/Messkörper |  |  | TRUE | 2 | 83.97 | 83.76 | 84.17 | 1.623 | 20 | 45138.4365 | 0 | Ellipse (Tangent-1) | Liegender Tropfen | 2.9 | 4.8
Gasphase: | Air |  | TRUE | 3 | 81.6 | 82.13 | 81.07 | 2.199 | 20 | 45138.4379 | 0 | Ellipse (Tangent-1) | Liegender Tropfen | 2.7 | 4.9
|  |  | TRUE | 4 | 83.85 | 84.25 | 83.44 | 1.43 | 20 | 45138.4397 | 0 | Ellipse (Tangent-1) | Liegender Tropfen | 2.9 | 4.8
Ergebnisse | Wert | St.-Abw. | TRUE | 5 | 84.08 | 84.37 | 83.79 | 1.718 | 20 | 45138.4418 | 0 | Ellipse (Tangent-1) | Liegender Tropfen | 2.8 | 4.8
Mittl. KW(M) [°] | 83.4 | 2.13 | TRUE | 6 | 85.17 | 84.85 | 85.49 | 1.756 | 20 | 45138.4433 | 0 | Ellipse (Tangent-1) | Liegender Tropfen | 2.8 | 4.8
Mittl. KW(L) [°] | 83.66 | 1.92 | TRUE | 7 | 80.89 | 81.42 | 80.35 | 1.818 | 20 | 45138.4446 | 0 | Ellipse (Tangent-1) | Liegender Tropfen | 2.8 | 4.9
Mittl. KW(R) [°] | 83.13 | 2.36 | TRUE | 8 | 83.2 | 83.55 | 82.85 | 1.445 | 20 | 45138.4459 | 0 | Ellipse (Tangent-1) | Liegender Tropfen | 2.9 | 4.8
|  |  | TRUE | 9 | 79.52 | 80.18 | 78.86 | 1.66 | 20 | 45138.4469 | 0 | Ellipse (Tangent-1) | Liegender Tropfen | 2.8 | 4.8
|  |  | TRUE | 10 | 85.7 | 86.15 | 85.25 | 2.024 | 20 | 45138.4483 | 0 | Ellipse (Tangent-1) | Liegender Tropfen | 2.7 | 4.8

## diiodo-methane(Air)
Measurement "diiodo-methane(Air)"
Konfiguration |  |  | Ausgewählt | Schrittnummer | KW(M) [°] | KW(L) [°] | KW(R) [°] | Volumen [µL] | Temperatur [°C] | Zeit | Ablaufzeit [s] | Fitmethode | Tropfentyp | Kontaktpunkt (l) [mm] | Kontaktpunkt (r) [mm]
Flüssigkeit: | diiodo-methane |  | TRUE | 1 | 55.3 | 56.38 | 54.21 | 1.605 | 20 | 45139.5337 | 0 | Ellipse (Tangent-1) | Liegender Tropfen | 1.3 | 3.8
Fest-/Messkörper |  |  | TRUE | 2 | 54.8 | 55.7 | 53.9 | 1.708 | 20 | 45139.5342 | 0 | Ellipse (Tangent-1) | Liegender Tropfen | 1.6 | 4.2
Gasphase: | Air |  | TRUE | 3 | 47.66 | 50.55 | 44.76 | 1.981 | 20 | 45139.5351 | 0 | Ellipse (Tangent-1) | Liegender Tropfen | 1.2 | 4.1
|  |  | TRUE | 4 | 44.64 | 44.49 | 44.79 | 2.332 | 20 | 45139.5359 | 0 | Ellipse (Tangent-1) | Liegender Tropfen | 1 | 4.1
Ergebnisse | Wert | St.-Abw. | TRUE | 5 | 48.91 | 48.09 | 49.73 | 1.872 | 20 | 45139.5365 | 0 | Ellipse (Tangent-1) | Liegender Tropfen | 1.8 | 4.6
Mittl. KW(M) [°] | 48.89 | 3.58 | TRUE | 6 | 48.42 | 47.37 | 49.48 | 2.417 | 20 | 45139.5372 | 0 | Ellipse (Tangent-1) | Liegender Tropfen | 0.8 | 3.9
Mittl. KW(L) [°] | 49.72 | 3.99 | TRUE | 7 | 45.62 | 46.36 | 44.87 | 2.256 | 20 | 45139.5378 | 0 | Ellipse (Tangent-1) | Liegender Tropfen | 1.4 | 4.4
Mittl. KW(R) [°] | 48.07 | 3.73 | TRUE | 8 | 49.31 | 50.14 | 48.49 | 1.982 | 20 | 45139.5383 | 0 | Ellipse (Tangent-1) | Liegender Tropfen | 1.5 | 4.4
|  |  | TRUE | 9 | 46 | 46.34 | 45.66 | 0.487 | 20 | 45139.539 | 0 | Ellipse (Tangent-1) | Liegender Tropfen | 1.7 | 3.5
|  |  | TRUE | 10 | 48.28 | 51.78 | 44.79 | 2.819 | 20 | 45139.5398 | 0 | Ellipse (Tangent-1) | Liegender Tropfen | 1.1 | 4.3

## SFE
Konfiguration
SFE-Modell | OWRK
Ergebnisse
FreieOberflächenenergie [mN/m] | 36,88 | 0,00
Dispersiv [mN/m] | 33,21 | 0,00
Polar [mN/m] | 3,67 | 0,00