## water(Air)
Measurement "water(Air)"
Konfiguration |  |  | Ausgewählt | Schrittnummer | KW(M) [°] | KW(L) [°] | KW(R) [°] | Volumen [µL] | Temperatur [°C] | Zeit | Ablaufzeit [s] | Fitmethode | Tropfentyp | Kontaktpunkt (l) [mm] | Kontaktpunkt (r) [mm]
Flüssigkeit: | water |  | TRUE | 1 | 95.43 | 95.31 | 95.55 | 1.74 | 20 | 45679.521 | 0 | Ellipse (Tangent-1) | Liegender Tropfen | 3.2 | 5
Fest-/Messkörper |  |  | TRUE | 2 | 92.57 | 92.63 | 92.52 | 1.974 | 20 | 45679.5413 | 0 | Ellipse (Tangent-1) | Liegender Tropfen | 3.1 | 5
Gasphase: | Air |  | TRUE | 3 | 93.43 | 93.69 | 93.17 | 1.94 | 20 | 45679.5418 | 0 | Ellipse (Tangent-1) | Liegender Tropfen | 3.1 | 5
|  |  | TRUE | 4 | 94.35 | 94.4 | 94.31 | 1.958 | 20 | 45679.5422 | 0 | Ellipse (Tangent-1) | Liegender Tropfen | 3.1 | 5
Ergebnisse | Wert | St.-Abw. | TRUE | 5 | 95.99 | 95.87 | 96.11 | 2.154 | 20 | 45679.5425 | 0 | Ellipse (Tangent-1) | Liegender Tropfen | 3.1 | 5
Mittl. KW(M) [°] | 95.88 | 2.54 | TRUE | 6 | 96.94 | 97.13 | 96.75 | 1.823 | 20 | 45679.5428 | 0 | Ellipse (Tangent-1) | Liegender Tropfen | 3.2 | 5
Mittl. KW(L) [°] | 95.94 | 2.46 | TRUE | 7 | 96.31 | 96.46 | 96.15 | 2.003 | 20 | 45679.5434 | 0 | Ellipse (Tangent-1) | Liegender Tropfen | 3.1 | 5
Mittl. KW(R) [°] | 95.82 | 2.64 | TRUE | 8 | 93.85 | 94.17 | 93.52 | 2.204 | 20 | 45679.5438 | 0 | Ellipse (Tangent-1) | Liegender Tropfen | 2.9 | 4.9
|  |  | TRUE | 9 | 99.68 | 99.59 | 99.77 | 1.828 | 20 | 45679.5443 | 0 | Ellipse (Tangent-1) | Liegender Tropfen | 3.2 | 4.9
|  |  | TRUE | 10 | 100.22 | 100.11 | 100.34 | 2.08 | 20 | 45679.5446 | 0 | Ellipse (Tangent-1) | Liegender Tropfen | 3.1 | 5

## diiodo-methane(Air)
Measurement "diiodo-methane(Air)"
Konfiguration |  |  | Ausgewählt | Schrittnummer | KW(M) [°] | KW(L) [°] | KW(R) [°] | Volumen [µL] | Temperatur [°C] | Zeit | Ablaufzeit [s] | Fitmethode | Tropfentyp | Kontaktpunkt (l) [mm] | Kontaktpunkt (r) [mm]
Flüssigkeit: | diiodo-methane |  | TRUE | 1 | 59.92 | 60.23 | 59.6 | 1.886 | 20 | 45680.5121 | 0 | Ellipse (Tangent-1) | Liegender Tropfen | 1.5 | 4
Fest-/Messkörper |  |  | TRUE | 2 | 59.05 | 60.3 | 57.81 | 1.919 | 20 | 45680.5125 | 0 | Ellipse (Tangent-1) | Liegender Tropfen | 1.6 | 4.2
Gasphase: | Air |  | TRUE | 3 | 57.77 | 58.88 | 56.66 | 1.979 | 20 | 45680.513 | 0 | Ellipse (Tangent-1) | Liegender Tropfen | 1.5 | 4.2
|  |  | TRUE | 4 | 55.18 | 55.8 | 54.57 | 1.775 | 20 | 45680.5136 | 0 | Ellipse (Tangent-1) | Liegender Tropfen | 1.6 | 4.2
Ergebnisse | Wert | St.-Abw. | TRUE | 5 | 55.34 | 56.37 | 54.3 | 2.081 | 20 | 45680.5142 | 0 | Ellipse (Tangent-1) | Liegender Tropfen | 1.5 | 4.2
Mittl. KW(M) [°] | 55.14 | 5.32 | TRUE | 6 | 50.41 | 51.49 | 49.33 | 2.061 | 20 | 45680.5145 | 0 | Ellipse (Tangent-1) | Liegender Tropfen | 1.5 | 4.3
Mittl. KW(L) [°] | 55.97 | 5.14 | TRUE | 7 | 51.02 | 52.31 | 49.74 | 2.13 | 20 | 45680.5148 | 0 | Ellipse (Tangent-1) | Liegender Tropfen | 1.5 | 4.4
Mittl. KW(R) [°] | 54.31 | 5.58 | TRUE | 8 | 63.99 | 64.57 | 63.42 | 1.814 | 20 | 45680.5151 | 0 | Ellipse (Tangent-1) | Liegender Tropfen | 1.6 | 4
|  |  | TRUE | 9 | 52.83 | 52.06 | 53.6 | 2.027 | 20 | 45680.5152 | 0 | Ellipse (Tangent-1) | Liegender Tropfen | 1.3 | 4.1
|  |  | TRUE | 10 | 45.85 | 47.64 | 44.05 | 2.127 | 20 | 45680.5156 | 0 | Ellipse (Tangent-1) | Liegender Tropfen | 1.6 | 4.6

## SFE
Konfiguration
SFE-Modell | OWRK
Ergebnisse
FreieOberflächenenergie [mN/m] | 32,20 | 0,00
Dispersiv [mN/m] | 31,37 | 0,00
Polar [mN/m] | 0,83 | 0,00