## water(Air)
Measurement "water(Air)"
Konfiguration |  |  | Ausgewählt | Schrittnummer | KW(M) [°] | KW(L) [°] | KW(R) [°] | Volumen [µL] | Temperatur [°C] | Zeit | Ablaufzeit [s] | Fitmethode | Tropfentyp | Kontaktpunkt (l) [mm] | Kontaktpunkt (r) [mm]
Flüssigkeit: | water |  | TRUE | 1 | 96.82 | 96.85 | 96.8 | 1.926 | 20 | 45679.5456 | 0 | Ellipse (Tangent-1) | Liegender Tropfen | 3.1 | 4.9
Fest-/Messkörper |  |  | TRUE | 2 | 95.92 | 95.98 | 95.87 | 2.29 | 20 | 45679.546 | 0 | Ellipse (Tangent-1) | Liegender Tropfen | 3 | 5
Gasphase: | Air |  | TRUE | 3 | 96.47 | 96.68 | 96.27 | 1.705 | 20 | 45679.5463 | 0 | Ellipse (Tangent-1) | Liegender Tropfen | 3.1 | 4.9
|  |  | TRUE | 4 | 96.89 | 97.17 | 96.62 | 1.5 | 20 | 45679.5479 | 0 | Ellipse (Tangent-1) | Liegender Tropfen | 3.2 | 4.9
Ergebnisse | Wert | St.-Abw. | TRUE | 5 | 91.14 | 91.77 | 90.51 | 2.212 | 20 | 45679.5481 | 0 | Ellipse (Tangent-1) | Liegender Tropfen | 3 | 5
Mittl. KW(M) [°] | 93.57 | 3.45 | TRUE | 6 | 92.3 | 92.98 | 91.62 | 1.651 | 20 | 45679.5484 | 0 | Ellipse (Tangent-1) | Liegender Tropfen | 3.2 | 5
Mittl. KW(L) [°] | 93.76 | 3.41 | TRUE | 7 | 94.72 | 94.9 | 94.55 | 2.103 | 20 | 45679.5487 | 0 | Ellipse (Tangent-1) | Liegender Tropfen | 3.1 | 5
Mittl. KW(R) [°] | 93.38 | 3.51 | TRUE | 8 | 85.94 | 86.04 | 85.85 | 2.141 | 20 | 45679.549 | 0 | Ellipse (Tangent-1) | Liegender Tropfen | 3 | 5.1
|  |  | TRUE | 9 | 94.01 | 93.71 | 94.3 | 2.079 | 20 | 45679.5495 | 0 | Ellipse (Tangent-1) | Liegender Tropfen | 3.1 | 5.1
|  |  | TRUE | 10 | 91.48 | 91.56 | 91.4 | 1.94 | 20 | 45679.5519 | 0 | Ellipse (Tangent-1) | Liegender Tropfen | 3.1 | 5

## diiodo-methane(Air)
Measurement "diiodo-methane(Air)"
Konfiguration |  |  | Ausgewählt | Schrittnummer | KW(M) [°] | KW(L) [°] | KW(R) [°] | Volumen [µL] | Temperatur [°C] | Zeit | Ablaufzeit [s] | Fitmethode | Tropfentyp | Kontaktpunkt (l) [mm] | Kontaktpunkt (r) [mm]
Flüssigkeit: | diiodo-methane |  | TRUE | 1 | 51.85 | 52.99 | 50.71 | 1.972 | 20 | 45680.5183 | 0 | Ellipse (Tangent-1) | Liegender Tropfen | 1.4 | 4.1
Fest-/Messkörper |  |  | TRUE | 2 | 57.6 | 57.75 | 57.44 | 1.813 | 20 | 45680.5188 | 0 | Ellipse (Tangent-1) | Liegender Tropfen | 1.6 | 4.1
Gasphase: | Air |  | TRUE | 3 | 57.15 | 57.52 | 56.79 | 1.946 | 20 | 45680.5191 | 0 | Ellipse (Tangent-1) | Liegender Tropfen | 1.6 | 4.2
|  |  | TRUE | 4 | 52.63 | 53.86 | 51.4 | 2.236 | 20 | 45680.5193 | 0 | Ellipse (Tangent-1) | Liegender Tropfen | 1.5 | 4.4
Ergebnisse | Wert | St.-Abw. | TRUE | 5 | 51.36 | 50.7 | 52.01 | 2.188 | 20 | 45680.5196 | 0 | Ellipse (Tangent-1) | Liegender Tropfen | 1.3 | 4.2
Mittl. KW(M) [°] | 56.21 | 3.51 | TRUE | 6 | 56.7 | 56.73 | 56.68 | 2.041 | 20 | 45680.52 | 0 | Ellipse (Tangent-1) | Liegender Tropfen | 1.5 | 4.2
Mittl. KW(L) [°] | 56.87 | 3.71 | TRUE | 7 | 56.39 | 58.46 | 54.32 | 1.782 | 20 | 45680.5206 | 0 | Ellipse (Tangent-1) | Liegender Tropfen | 1.5 | 4.1
Mittl. KW(R) [°] | 55.54 | 3.46 | TRUE | 8 | 56.23 | 56.72 | 55.74 | 2.064 | 20 | 45680.5209 | 0 | Ellipse (Tangent-1) | Liegender Tropfen | 1.4 | 4.1
|  |  | TRUE | 9 | 62.63 | 63.58 | 61.69 | 1.967 | 20 | 45680.5215 | 0 | Ellipse (Tangent-1) | Liegender Tropfen | 1.5 | 4.1
|  |  | TRUE | 10 | 59.52 | 60.44 | 58.6 | 1.805 | 20 | 45680.5217 | 0 | Ellipse (Tangent-1) | Liegender Tropfen | 1.5 | 4.1

## SFE
Konfiguration
SFE-Modell | OWRK
Ergebnisse
FreieOberflächenenergie [mN/m] | 32,09 | 0,00
Dispersiv [mN/m] | 30,76 | 0,00
Polar [mN/m] | 1,33 | 0,00