## LoockupSheet (hidden)
1 | 88.62 | 1 | 40.35
2 | 88.36 | 2 | 48.69
3 | 93.33 | 3 | 54.85
4 | 98.14 | 4 | 40.55
5 | 90.95 | 5 | 39.59
6 | 88.07 | 6 | 47.2
7 | 89.72 | 7 | 41.86
8 | 86.53 | 8 | 39.6
9 | 85.99 | 9 | 42.39
10 | 92.37 | 10 | 44.82
11 | 93.26

## water(Air)
Measurement "water(Air)"
Konfiguration |  |  | Ausgewählt | Schrittnummer | KW(M) [°] | KW(L) [°] | KW(R) [°] | Volumen [µL] | Temperatur [°C] | Zeit | Ablaufzeit [s] | Fitmethode | Tropfentyp | Kontaktpunkt (l) [mm] | Kontaktpunkt (r) [mm]
Flüssigkeit: | water |  | TRUE | 1 | 88.62 | 88.72 | 88.53 | 2.382 | 20 | 44949.493 |  | Ellipse (Tangent-1) | Liegender Tropfen | 2.9 | 5
Fest-/Messkörper |  |  | TRUE | 2 | 88.36 | 88.7 | 88.03 | 1.678 | 20 | 44949.4932 |  | Ellipse (Tangent-1) | Liegender Tropfen | 3.1 | 5
Gasphase: | Air |  | TRUE | 3 | 93.33 | 93.83 | 92.82 | 1.519 | 20 | 44949.4935 |  | Ellipse (Tangent-1) | Liegender Tropfen | 3.1 | 4.9
|  |  | TRUE | 4 | 98.14 | 98.25 | 98.03 | 2.053 | 20 | 44949.4938 |  | Ellipse (Tangent-1) | Liegender Tropfen | 3.1 | 4.9
Ergebnisse | Wert | St.-Abw. | TRUE | 5 | 90.95 | 90.95 | 90.95 | 1.57 | 20 | 44949.494 |  | Ellipse (Tangent-1) | Liegender Tropfen | 2.9 | 4.7
Mittl. KW(M) [°] | 90.49 | 3.58 | TRUE | 6 | 88.07 | 87.61 | 88.54 | 1.696 | 20 | 44949.4943 |  | Ellipse (Tangent-1) | Liegender Tropfen | 3 | 4.9
Mittl. KW(L) [°] | 90.58 | 3.58 | TRUE | 7 | 89.72 | 89.82 | 89.63 | 1.447 | 20 | 44949.4946 |  | Ellipse (Tangent-1) | Liegender Tropfen | 3.1 | 4.9
Mittl. KW(R) [°] | 90.39 | 3.61 | TRUE | 8 | 86.53 | 86.66 | 86.4 | 1.832 | 20 | 44949.4948 |  | Ellipse (Tangent-1) | Liegender Tropfen | 3 | 5
|  |  | TRUE | 9 | 85.99 | 86.44 | 85.55 | 1.539 | 20 | 44949.4951 |  | Ellipse (Tangent-1) | Liegender Tropfen | 3 | 4.9
|  |  | TRUE | 10 | 92.37 | 92.29 | 92.46 | 1.715 | 20 | 44949.4954 |  | Ellipse (Tangent-1) | Liegender Tropfen | 3 | 4.9
|  |  | TRUE | 11 | 93.26 | 93.15 | 93.37 | 1.604 | 20 | 44949.4957 |  | Ellipse (Tangent-1) | Liegender Tropfen | 3.1 | 4.9

## diiodo-methane(Air)
Measurement "diiodo-methane(Air)"
Konfiguration |  |  | Ausgewählt | Schrittnummer | KW(M) [°] | KW(L) [°] | KW(R) [°] | Volumen [µL] | Temperatur [°C] | Zeit | Ablaufzeit [s] | Fitmethode | Tropfentyp | Kontaktpunkt (l) [mm] | Kontaktpunkt (r) [mm]
Flüssigkeit: | diiodo-methane |  | TRUE | 1 | 40.35 | 40.04 | 40.65 | 2.102 | 20 | 44950.5044 | 0 | Ellipse (Tangent-1) | Liegender Tropfen | 1 | 4.2
Fest-/Messkörper |  |  | TRUE | 2 | 48.69 | 53.69 | 43.69 | 2.667 | 20 | 44950.5046 | 0 | Ellipse (Tangent-1) | Liegender Tropfen | 1 | 4.4
Gasphase: | Air |  | TRUE | 3 | 54.85 | 56.2 | 53.49 | 1.586 | 20 | 44950.5049 | 0 | Ellipse (Tangent-1) | Liegender Tropfen | 1.2 | 3.7
|  |  | TRUE | 4 | 40.55 | 41.47 | 39.62 | 2.442 | 20 | 44950.5052 | 0 | Ellipse (Tangent-1) | Liegender Tropfen | 0.6 | 3.9
Ergebnisse | Wert | St.-Abw. | TRUE | 5 | 39.59 | 40.08 | 39.1 | 1.981 | 20 | 44950.5055 | 0 | Ellipse (Tangent-1) | Liegender Tropfen | 0.9 | 4
Mittl. KW(M) [°] | 43.99 | 4.96 | TRUE | 6 | 47.2 | 51.47 | 42.92 | 2.059 | 20 | 44950.5058 | 0 | Ellipse (Tangent-1) | Liegender Tropfen | 0.8 | 3.8
Mittl. KW(L) [°] | 45.62 | 6.08 | TRUE | 7 | 41.86 | 41.01 | 42.71 | 2.389 | 20 | 44950.506 | 0 | Ellipse (Tangent-1) | Liegender Tropfen | 0.7 | 3.9
Mittl. KW(R) [°] | 42.36 | 4.39 | TRUE | 8 | 39.6 | 41.16 | 38.03 | 2.676 | 20 | 44950.5063 | 0 | Ellipse (Tangent-1) | Liegender Tropfen | 0.4 | 3.9
|  |  | TRUE | 9 | 42.39 | 44.94 | 39.84 | 1.779 | 20 | 44950.5066 | 0 | Ellipse (Tangent-1) | Liegender Tropfen | 0.8 | 3.8
|  |  | TRUE | 10 | 44.82 | 46.09 | 43.55 | 2.228 | 20 | 44950.5069 | 0 | Ellipse (Tangent-1) | Liegender Tropfen | 0.7 | 3.8

## SFE
SFE-Modell | OWRK
Ergebnisse
FreieOberflächenenergie [mN/m] | 37,59 | 0,00
Dispersiv [mN/m] | 36,35 | 0,00
Polar [mN/m] | 1,24 | 0,00