## README
BRB-Stoffdatenbank
Zitation
Stoffdatenbank zum Projekt Biorestbrennstoff, DOI, Zugriff am Tag.Monat.Jahr.
Kontakt
Fachgebiet Ressourcenmanagement und Abfalltechnik, Universität Kassel, Mönchebergstraße 7, D-34125 Kassel
Ansprechpersonen: Viktoria Scheff, Prof. Dr. David Laner
Anwendung
Die BRB-Stoffdatenbank ist ein Ergebnis aus dem Forschungsprojekt "BioRestBrennstoff" und beinhaltet Analysenergebnisse aus der Laboranalytik der Materialien (BRB_Materialien), der generierten Biorestbrennstoffe und deren Mischungen aus den Verbrennungsversuchen (BRB_Brennstoffe) und der Aschen zur weitergehenden Bewertung des Ascheschmelzverhaltens (BRB_Ascheanalytik). Analysiert wurden verschiedene Materialien aus dem Kompost-Siebüberlauf der Bioabfallbehandlung, die aus insgesamt drei Aufbereitungskampagnen gewonnen wurden, Silage aus Grünlandreststoffen und durch das IFBB-Verfahren (Integrierte Festbrennstoff- und Biogasproduktion aus Biomasse) erzeugte Pellets sowie holzige Referenzbrennstoffe. Zum besseren Verständnis der einzelnen Materialien, die aus dem Kompost-Siebüberlauf resultieren, ist in dem Blatt "SÜ-Zusammensetzungen" die fraktionsspezifische Zusammensetzung der Siebüberlauf-Materialien enthalten. Das Ziel mit dieser Datenbank ist die Erweiterung der Datenbasis für Stoffdaten biogener Rest- und Abfallstoffe. Die Datenbank kann erweitert oder in ihrer Struktur für eigene Analysen angewendet werden. Besonderer Fokus wurde hierbei auf eine eindeutige Bezeichnung der Bezugszustände gelegt, damit die Daten nachvollziehbar und eindeutig beschrieben werden können. Erläuterungen hierzu befinden sich auf diesem Blatt (README) weiter unten. Die Ergebnisse aus dem Projekt wurden im Schlussbericht ausführlich dargestellt. Dementsprechend wird in Bezug auf eine umfassende Dokumentation der genutzen Material und Methoden sowie der erzeugten Ergebnisse auf den Schlussbericht verwiesen.
Die hier dargestellten Ergebnisse wurden im Rahmen des Projekts "BioRestBrennstoff (FKZ 03EI5427A)" erstellt, welches durch das Bundesministerium für Wirtschaft und Klimaschutz (BMWK) im Rahmen des 7. Energieforschungsprogramms im Förderbereich "Energetische Biomassenutzung" gefördert wurde.
Kopfzeilen der Tabelle |  |  | Erläuterung
Oberbegriff |  |  | Gruppierung der Stoffparameter
Parameter |  |  | Erläuterung und Begriff des Stoffparameters
Formelzeichen |  |  | Formelzeichen des Stoffparameters
Einheit |  |  | Einheit, in der das Ergebnis dargestellt ist
Bezugszustand |  |  | Bezugszustände nach DIN EN ISO 16993 (d, ad, ar, daf)
Bezugsprobe |  |  | Probenart, auf die sich das Ergebnis bezieht (LP, LP-ash, BP, AP)
Bestimmungsgrenze |  |  | Für einige Analysen konnte die Bestimmungsgrenze für das angewendete Verfahren angegeben werden
Formelzeichen | andere
nach DIN | Bezeichnungen | Einheit | Erläuterung
BD | - | kg/m³ | Schüttdichte (Bulk Density)
P-class | - | Ma.-% | Partikelgrößenverteilung
F | - | Ma.-% | Feingutanteil
M | w | Ma.-% | Wassergehalt (Moisture)
- | TS | Ma.-% | Trockensubstanzgehalt
A | a | Ma.-% | Aschegehalt
VM | FB | Ma.-% | Gehalt an flüchtigen Bestandteilen
FC | cfix | Ma.-% | Fixer Kohlenstoff (Fixed Carbon)
qV,gr | Ho | kJ/kg | Brennwert (oberer Heizwert)
qp,net | Hu | kJ/kg | unterer Heizwert
- | SB | °C | Sinterbeginn
SST | - | °C | Temperatur am Beginn der Schrumpfung
DT | - | °C | Erweichungstemperatur
HT | - | °C | Halbkugeltemperatur
FT | - | °C | Fließtemperatur
Clges | - | Ma.-% | Gesamtgehalt an Chlor
Clwl | - | Ma.-% | wasserlöslicher Anteil von Chlor
Kwl | - | Ma.-% | wasserlöslicher Anteil von Kalium
Nawl | - | Ma.-% | wasserlöslicher Anteil von Natrium
Bezugszustände | andere
nach DIN | Bezeichnungen |  | Erläuterung
ar | roh |  | as received; im Anlieferungszustand; im Rohzustand
ad | lf tr; an |  | air-dried; as determined; lufttrocken; wie analysiert; analysenfeucht
d | wf; tr |  | dry; trocken; wasserfrei
daf | waf |  | dry and ash free; wasser- und aschefrei
- | wmf |  | wasser- und mineralstofffrei
Bezugsprobe | interne
| Bezeichnung |  | Erläuterung
| AP |  | Ausgangsprobe (inklusive aller Fremdstoffe), Eingangsprobe im Technikum, verschiedene Bezugszustände möglich
| BP |  | Brennstoffprobe, Bezugszustand eher ad (lufttrocken durch Lagerung im Technikum)
| EF |  | Einzelfraktion
| LP |  | Laborprobe (an der die Analyse durchgeführt wurde), < 1mm, ohne grobe Metalle und Mineralik
| LP-ash |  | Laborprobe verascht (an der die Analyse durchgeführt wurde), bei 550°C verascht
| MP |  | Mischprobe, Bezugszustand ar, findet hier eher Verwendung für Kompost-Siebüberlauf
Sonstige Abkürzungen
| (f) |  | feucht
| (tr) |  | trocken
| 1S |  | erster Waschgang mit Säure
| 2W |  | zweiter Waschgang mit Wasser
| AK |  | Aufbereitungskampagne
| BRB |  | Biorestbrennstoff
| CF |  | Chemische Fraktionierung
| DD |  | Disintegration Degree
| FF |  | Feinfraktion
| HHS |  | Holzhackschnitzel
| IFBB |  | Integrierte Festbrennstoff- und Biogasproduktion
| KU |  | Kunststoffe
| LPM |  | Landschaftspflegematerial
| mBS |  | Masse des Brennstoffs
| NHP |  | Nadelholzpellets
| PPK |  | Papier, Pappe und Kartonagen
| StM |  | Strukturmaterial
| SÜ |  | Siebüberlauf aus der Bioabfallbehandlung
| SÜ-H |  | Siebüberlauf-Holz
| TSF |  | Tendency to Slag Formation
| wl |  | wasserlöslich
| zoFF |  | zerkleinert ohne Feinfraktion
Sonstige Anmerkungen
.Der Strich "-" in einer Zelle bedeutet, dass die Analyse nicht durchgeführt wurde.
.Werte unterhalb der Bestimmungsgrenze wurden bei Umrechnungen mit "0" angenommen.
.Alle Angaben der Brennstoffmischungen (außer der Wassergehalt und die Schüttdichte) wurden über die anteilige Zusammensetzung der reinen Brennstoffe berechnet.

## BRB_Materialien
|  |  |  | Oberbegriff | Wassergehalt und Schüttdichte |  |  |  | Immediatanalyse | [5 empty] | Kalorische Eigenschaften |  |  |  | Ascheschmelzverhalten |  |  |  |  | Elemente Biomasse | [9 empty] | Hauptelemente Asche 550 °C angegeben in Oxiden und als Elemente | [18 empty] | Hauptelemente Biomasse (Umrechnung aus den Analysen der Aschen 550°C ) angegeben in Ma.-% und mg/kg | [17 empty] | Spurenelemente Biomasse
Nr | *Bezeichnung | Gruppe I | Gruppe II | Parameter | Wasser-gehalt | Trocken-substanz | Schütt-dichte | Schütt-dichte | Asche-gehalt | Flüchtige | fixer Kohlenstoff | Asche-gehalt | Flüchtige | fixer Kohlenstoff | Brennwert | Heizwert | Heizwert | Heizwert | Sinter-beginn | Schrum-pfung | Erweichungs-temperatur | Halbkugel-temperatur | Fließ-temperatur
|  |  |  | Formelzeichen | M | TS | BD | BD | A | VM | FC | A | VM | FC | Ho | Hu | Hu | Hu | SB | SST | DT | HT | FT | C | H | N | S | O | Cl ges | Cl wl | K wl | Na wl | Σ(K,Na)wl | Al2O3 | CaO | Fe2O3 | K2O | MgO | Na2O | P2O5 | SiO2 | TiO2 | Summe Oxide | Al | Ca | Fe | K | Mg | Na | P | Si | Ti | Al | Ca | Fe | K | Mg | Na | P | Si | Ti | Al | Ca | Fe | K | Mg | Na | P | Si | Ti | Sb | As | Pb | Cd | Cr | Co | Cu | Mn | Mo | Ni | Hg | V | Zn
|  |  |  | Einheit | Ma.-% | Ma.-% | kg/m³ | kg/m³ | Ma.-% | Ma.-% | Ma.-% | Ma.-% | Ma.-% | Ma.-% | kJ/kg | kJ/kg | kJ/kg | kJ/kg | °C | °C | °C | °C | °C | Ma.-% | Ma.-% | Ma.-% | Ma.-% | Ma.-% | Ma.-% | Ma.-% | Ma.-% | Ma.-% | Ma.-% | Ma.-% | Ma.-% | Ma.-% | Ma.-% | Ma.-% | Ma.-% | Ma.-% | Ma.-% | Ma.-% | Ma.-% | Ma.-% | Ma.-% | Ma.-% | Ma.-% | Ma.-% | Ma.-% | Ma.-% | Ma.-% | Ma.-% | Ma.-% | Ma.-% | Ma.-% | Ma.-% | Ma.-% | Ma.-% | Ma.-% | Ma.-% | Ma.-% | mg/kg | mg/kg | mg/kg | mg/kg | mg/kg | mg/kg | mg/kg | mg/kg | mg/kg | mg/kg | mg/kg | mg/kg | mg/kg | mg/kg | mg/kg | mg/kg | mg/kg | mg/kg | mg/kg | mg/kg | mg/kg | mg/kg
|  |  |  | Bezugszustand | ar | ar | ar | d | d | d | d | d | d | d | d | ar | d | d | ad | ad | ad | ad | ad | d | d | d | d | d | d | d | d | d | d | d | d | d | d | d | d | d | d | d | d | d | d | d | d | d | d | d | d | d | d | d | d | d | d | d | d | d | d | d | d | d | d | d | d | d | d | d | d | d | d | d | d | d | d | d | d | d | d | d | d
|  |  |  | Bezugsprobe | AP | AP | AP | AP | AP | AP | AP | LP | LP | LP | AP | AP | AP | LP | LP-ash | LP-ash | LP-ash | LP-ash | LP-ash | LP | LP | LP | LP | LP | LP | LP | LP | LP | LP | LP-ash | LP-ash | LP-ash | LP-ash | LP-ash | LP-ash | LP-ash | LP-ash | LP-ash | LP-ash | LP-ash | LP-ash | LP-ash | LP-ash | LP-ash | LP-ash | LP-ash | LP-ash | LP-ash | LP | LP | LP | LP | LP | LP | LP | LP | LP | LP | LP | LP | LP | LP | LP | LP | LP | LP | LP | LP | LP | LP | LP | LP | LP | LP | LP | LP | LP | LP | LP
|  |  |  | Bestimmungsgrenze | [39 empty] | 0.1 | 0.1 | 0.1 | 0.1 | 0.1 | 0.1 | 0.1 | 0.1 | 0.1 | [18 empty] | 1 | 0.8 | 2 | 0.2 | 1 | 1 | 1 | 1 | 2 | 1 | 0.05 | 1 | 1
1 | SÜ_AK1 (f) | Kompost-Siebüberlauf | AK_1 |  | 39 | 61 | 340 | 200 | 51.91 | 38.38 | 9.71 | 48.57 | 41.05 | 10.38 | 10048 | 4862 | 9529 | 11032 | 1003 | 1096 | 1194 | 1249 | 1366 | 30.2 | 3 | 1.84 | 0.287 | 15.5 | 0.589 | 0.609 | 1.254 | 0.285 | 1.54 | 6.2 | 10.3 | 4.3 | 5.4 | 2 | 1.4 | 1.9 | 61.7 | 0.6 | 93.7 | 3.3 | 7.3 | 3 | 4.5 | 1.2 | 1 | 0.9 | 28.8 | 0.3 | 1.58 | 3.56 | 1.46 | 2.17 | 0.59 | 0.5 | 0.41 | 14 | 0.16 | 15842 | 35630 | 14619 | 21717 | 5933 | 4954 | 4133 | 139998 | 1638 | 1 | 2.7 | 17 | 0.2 | 21 | 3 | 34 | 330 | 2 | 11 | 0.03 | 14 | 143
2 | SÜ_AK1 (tr) | Kompost-Siebüberlauf | AK_1 |  | 36.8 | 63.2 | 350 | 220 | 54.12 | 36.07 | 9.81 | 49.86 | 39.42 | 10.72 | 9585 | 4842 | 9093 | 10517 | 1012 | 1122 | 1194 | 1241 | 1318 | 29 | 2.9 | 1.81 | 0.269 | 15.5 | 0.713 | 0.648 | 1.3 | 0.29 | 1.59 | 6.2 | 11.1 | 4.3 | 5.3 | 2.1 | 1.4 | 2.5 | 59.4 | 0.6 | 92.9 | 3.3 | 7.9 | 3 | 4.4 | 1.3 | 1 | 1.1 | 27.8 | 0.4 | 1.63 | 3.95 | 1.52 | 2.21 | 0.63 | 0.52 | 0.54 | 13.85 | 0.18 | 16263 | 39490 | 15160 | 22123 | 6315 | 5220 | 5369 | 138512 | 1793 | 2 | 2.8 | 20 | 0.2 | 22 | 3 | 35 | 340 | 2 | 12 | 0.03 | 15 | 150
3 | BS_basic (f) | Kompost-Siebüberlauf | AK_1 |  | 34.7 | 65.3 | 450 | 290 | 51.91 | 38.38 | 9.71 | 48.57 | 41.05 | 10.38 | 10048 | 4862 | 9529 | 11032 | 1003 | 1096 | 1194 | 1249 | 1366 | 30.2 | 3 | 1.84 | 0.287 | 15.5 | 0.589 | 0.609 | 1.254 | 0.285 | 1.54 | 6.2 | 10.3 | 4.3 | 5.4 | 2 | 1.4 | 1.9 | 61.7 | 0.6 | 93.7 | 3.3 | 7.3 | 3 | 4.5 | 1.2 | 1 | 0.9 | 28.8 | 0.3 | 1.58 | 3.56 | 1.46 | 2.17 | 0.59 | 0.5 | 0.41 | 14 | 0.16 | 15842 | 35630 | 14619 | 21717 | 5933 | 4954 | 4133 | 139998 | 1638 | 1 | 2.7 | 17 | 0.2 | 21 | 3 | 34 | 330 | 2 | 11 | 0.03 | 14 | 143
4 | BS_basic (tr) | Kompost-Siebüberlauf | AK_1 |  | 36.6 | 63.4 | 410 | 260 | 54.12 | 36.07 | 9.81 | 49.86 | 39.42 | 10.72 | 9585 | 4842 | 9093 | 10517 | 1012 | 1122 | 1194 | 1241 | 1318 | 29 | 2.9 | 1.81 | 0.269 | 15.5 | 0.713 | 0.648 | 1.3 | 0.29 | 1.59 | 6.2 | 11.1 | 4.3 | 5.3 | 2.1 | 1.4 | 2.5 | 59.4 | 0.6 | 92.9 | 3.3 | 7.9 | 3 | 4.4 | 1.3 | 1 | 1.1 | 27.8 | 0.4 | 1.63 | 3.95 | 1.52 | 2.21 | 0.63 | 0.52 | 0.54 | 13.85 | 0.18 | 16263 | 39490 | 15160 | 22123 | 6315 | 5220 | 5369 | 138512 | 1793 | 2 | 2.8 | 20 | 0.2 | 22 | 3 | 35 | 340 | 2 | 12 | 0.03 | 15 | 150
5 | BS_basic | Kompost-Siebüberlauf | AK_1 |  | 35.6 | 64.4 | 430 | 275 | 53.01 | 37.23 | 9.76 | 49.22 | 40.23 | 10.55 | 9816 | 4852 | 9311 | 10775 | 1008 | 1109 | 1194 | 1245 | 1342 | 29.6 | 3 | 1.83 | 0.278 | 15.5 | 0.651 | 0.628 | 1.277 | 0.288 | 1.565 | 6.2 | 10.7 | 4.3 | 5.4 | 2.1 | 1.4 | 2.2 | 60.5 | 0.6 | 93.3 | 3.3 | 7.6 | 3 | 4.5 | 1.2 | 1 | 1 | 28.3 | 0.3 | 1.61 | 3.75 | 1.49 | 2.19 | 0.61 | 0.51 | 0.47 | 13.93 | 0.17 | 16052 | 37541 | 14888 | 21921 | 6122 | 5086 | 4743 | 139289 | 1715 | 1 | 2.8 | 18 | 0.2 | 22 | 3 | 35 | 335 | 2 | 11 | 0.03 | 14 | 146
6 | SÜ 10-50 (f) | Kompost-Siebüberlauf | AK_1 |  | 30.9 | 69.1 | 320 | 220 | - | - | - | - | - | - | - | - | - | - | - | - | - | - | - | - | - | - | - | - | - | - | - | - | - | - | - | - | - | - | - | - | - | - | - | - | - | - | - | - | - | - | - | - | - | - | - | - | - | - | - | - | - | - | - | - | - | - | - | - | - | - | - | - | - | - | - | - | - | - | - | - | - | - | -
7 | SÜ 10-50 (tr) | Kompost-Siebüberlauf | AK_1 |  | 35.1 | 64.9 | 340 | 220 | - | - | - | - | - | - | - | - | - | - | - | - | - | - | - | - | - | - | - | - | - | - | - | - | - | - | - | - | - | - | - | - | - | - | - | - | - | - | - | - | - | - | - | - | - | - | - | - | - | - | - | - | - | - | - | - | - | - | - | - | - | - | - | - | - | - | - | - | - | - | - | - | - | - | -
8 | SÜ 10-50 | Kompost-Siebüberlauf | AK_1 |  | 33 | 67 | 330 | 220 | - | - | - | - | - | - | - | - | - | - | - | - | - | - | - | - | - | - | - | - | - | - | - | - | - | - | - | - | - | - | - | - | - | - | - | - | - | - | - | - | - | 0.9 | 28.8 | 0.3 | - | - | - | - | - | - | - | - | - | - | - | - | - | - | - | - | - | - | - | - | - | - | - | - | - | - | - | - | - | - | -
9 | SÜ > 50 (f) | Kompost-Siebüberlauf | AK_1 |  | 29.3 | 70.7 | 140 | 100 | 20.51 | 59.93 | 19.56 | 11.97 | 66.37 | 21.66 | 17313 | 10749 | 16206 | 18210 | 869 | 1030 | 1132 | 1161 | 1201 | - | - | 0.89 | - | 29.9 | 0.576 | 0.512 | 1.009 | 0.222 | 1.231 | 5.8 | 11.7 | 2.7 | 13.8 | 2.1 | 3.3 | 2.2 | 41.2 | 1.6 | 84.4 | 3.1 | 8.4 | 1.9 | 11.5 | 1.3 | 2.4 | 1 | 19.2 | 1 | 0.37 | 1 | 0.23 | 1.37 | 0.15 | 0.29 | 0.12 | 2.3 | 0.12 | 3655 | 10022 | 2268 | 13743 | 1516 | 2908 | 1165 | 23036 | 1170 | 0 | 0.1 | 1 | 0 | 4 | 0 | 6 | 61 | 0 | 1 | 0 | 3 | 22
10 | SÜ > 50 (tr) | Kompost-Siebüberlauf | AK_1 |  | 30.6 | 69.4 | 140 | 100 | 19.39 | 62.3 | 18.31 | 10.21 | 69.39 | 20.4 | 17878 | 10891 | 16768 | 18854 | 847 | 952 | 1085 | 1118 | 1137 | 50.8 | 5.8 | 0.94 | 0.112 | 31.7 | 0.447 | 0.483 | 1.006 | 0.221 | 1.227 | 4.7 | 15.3 | 2.4 | 14.3 | 2.5 | 3.5 | 2.2 | 36.6 | 1.4 | 83 | 2.5 | 10.9 | 1.7 | 11.9 | 1.5 | 2.6 | 1 | 17.1 | 0.8 | 0.25 | 1.11 | 0.17 | 1.21 | 0.16 | 0.27 | 0.1 | 1.75 | 0.09 | 2529 | 11138 | 1731 | 12130 | 1570 | 2682 | 1002 | 17455 | 861 | 3 | 0.1 | 4 | 0 | 11 | 0 | 33 | 79 | 0 | 4 | 0 | 2 | 47
11 | SÜ > 50 | Kompost-Siebüberlauf | AK_1 |  | 29.9 | 70.1 | 140 | 100 | 19.95 | 61.12 | 18.93 | 11.09 | 67.88 | 21.03 | 17595 | 10820 | 16487 | 18532 | 858 | 991 | 1108 | 1140 | 1169 | 50.8 | 5.8 | 0.92 | 0.112 | 30.8 | 0.511 | 0.498 | 1.007 | 0.222 | 1.229 | 5.2 | 13.5 | 2.6 | 14.1 | 2.3 | 3.4 | 2.2 | 38.9 | 1.5 | 83.7 | 2.8 | 9.6 | 1.8 | 11.7 | 1.4 | 2.5 | 1 | 18.2 | 0.9 | 0.31 | 1.07 | 0.2 | 1.3 | 0.16 | 0.28 | 0.11 | 2.02 | 0.1 | 3067 | 10691 | 1991 | 12954 | 1555 | 2804 | 1084 | 20151 | 1010 | 1 | 0.1 | 3 | 0 | 8 | 0 | 19 | 70 | 0 | 3 | 0 | 2 | 35
12 | SÜ-H > 50 (f) | Siebüberlauf-Holz | AK_1 |  | 36.2 | 63.8 | - | - | 4.93 | 70.82 | 24.25 | 4.93 | 70.82 | 24.25 | 19315 | 10673 | 18114 | 18114 | 494 | 541 | 653 | 1248 | 1263 | - | - | 0.78 | - | 38.7 | 0.559 | 0.574 | 0.95 | 0.21 | 1.16 | 2.1 | 12.1 | 1.4 | 28.2 | 2.6 | 6.3 | 1.7 | 18.2 | 0.5 | 73.1 | 1.1 | 8.6 | 1 | 23.4 | 1.6 | 4.7 | 0.7 | 8.5 | 0.3 | 0.05 | 0.43 | 0.05 | 1.15 | 0.08 | 0.23 | 0.04 | 0.42 | 0.01 | 548 | 4265 | 483 | 11546 | 773 | 2305 | 366 | 4196 | 148 | < 1 | < 0,8 | < 2 | < 0,2 | 8 | < 1 | 25 | 52 | < 2 | 2 | < 0,05 | 2 | 34
13 | SÜ-H > 50 (tr) | Siebüberlauf-Holz | AK_1 |  | 36.2 | 63.8 | - | - | 5.2 | 70.19 | 24.61 | 5.2 | 70.19 | 24.61 | 18969 | 10454 | 17768 | 17768 | 488 | 539 | 639 | 1263 | 1281 | 49.4 | 5.5 | 0.79 | 0.12 | 38.4 | 0.582 | 0.663 | 1.1 | 0.23 | 1.33 | 1.5 | 10.3 | 1.2 | 28.3 | 2.4 | 6.8 | 2.3 | 13 | 0.2 | 66 | 0.8 | 7.4 | 0.8 | 23.5 | 1.4 | 5 | 1 | 6.1 | 0.1 | 0.04 | 0.38 | 0.04 | 1.22 | 0.08 | 0.26 | 0.05 | 0.32 | 0.01 | 413 | 3825 | 436 | 12207 | 752 | 2621 | 522 | 3157 | 62 | < 1 | < 0,8 | 2 | < 0,2 | 2 | < 1 | < 1 | 50 | < 2 | < 1 | < 0,05 | 1 | 28
14 | SÜ-H > 50 | Siebüberlauf-Holz | AK_1 |  | 36.2 | 63.8 | - | - | 5.06 | 70.5 | 24.44 | 5.06 | 70.5 | 24.44 | 19142 | 10563 | 17941 | 17941 | 491 | 540 | 646 | 1256 | 1272 | 49.4 | 5.5 | 0.78 | 0.12 | 38.6 | 0.571 | 0.619 | 1.025 | 0.22 | 1.245 | 1.8 | 11.2 | 1.3 | 28.3 | 2.5 | 6.6 | 2 | 15.6 | 0.4 | 69.6 | 1 | 8 | 0.9 | 23.5 | 1.5 | 4.9 | 0.9 | 7.3 | 0.2 | 0.05 | 0.41 | 0.05 | 1.19 | 0.08 | 0.25 | 0.04 | 0.37 | 0.01 | 482 | 4054 | 460 | 11876 | 764 | 2461 | 442 | 3693 | 106 | < 1 | < 0,8 | 2 | < 0,2 | 5 | < 1 | 25 | 51 | < 2 | 2 | < 0,05 | 2 | 31
15 | SÜ_AK2 | Kompost-Siebüberlauf | AK_2 |  | 24.2 | 75.8 | 160 | 130 | 24.32 | 56.94 | 18.74 | 16.94 | 62.49 | 20.57 | 15743 | 10630 | 14804 | 16247 | 1052 | 1111 | 1144 | 1172 | 1204 | 43.7 | 4.7 | 1.15 | 0.188 | 32.5 | 0.72 | 0.72 | 1 | 0.28 | 1.28 | 4.9 | 14.1 | 6.7 | 8.3 | 2.5 | 2.9 | 3.9 | 40.3 | 0.5 | 84.1 | 2.6 | 10.1 | 4.7 | 6.9 | 1.5 | 2.2 | 1.7 | 18.8 | 0.3 | 0.44 | 1.71 | 0.79 | 1.17 | 0.26 | 0.36 | 0.29 | 3.19 | 0.05 | 4393 | 17072 | 7939 | 11673 | 2554 | 3645 | 2883 | 31912 | 508 | 2 | 1.4 | 9 | < 0,2 | 95 | 2 | 80 | 269 | 4 | 42 | 0.09 | 8 | 188
16 | SÜ>80 | Kompost-Siebüberlauf | AK_2 |  | 21.6 | 78.4 | 70 | 60 | 13.37 | 66.19 | 20.44 | 9.13 | 69.43 | 21.44 | 19279 | 13678 | 18118 | 19004 | 1051 | 1109 | 1191 | 1274 | 1331 | 49 | 5.6 | 1.22 | 0.134 | 34.4 | 0.48 | 0.71 | 1.1 | 0.28 | 1.38 | 2.9 | 22.3 | 2.1 | 15.9 | 2.3 | 4.7 | 11.3 | 20.2 | 0.6 | 82.3 | 1.5 | 15.9 | 1.5 | 13.2 | 1.4 | 3.5 | 4.9 | 9.4 | 0.4 | 0.14 | 1.46 | 0.13 | 1.21 | 0.13 | 0.32 | 0.45 | 0.86 | 0.03 | 1402 | 14557 | 1342 | 12056 | 1267 | 3185 | 4504 | 8624 | 329 | 1 | < 0,8 | 3 | 1.6 | 55 | < 1 | 9 | 100 | < 2 | 32 | < 0,05 | 3 | 43
17 | SÜ10-80 | Kompost-Siebüberlauf | AK_2 |  | 22.8 | 77.2 | 230 | 180 | 35.25 | 48.14 | 16.61 | 25.04 | 55.73 | 19.23 | 13882 | 9538 | 13087 | 15151 | 1063 | 1124 | 1159 | 1186 | 1217 | 41 | 4.2 | 1.45 | 0.233 | 27.5 | 0.55 | 0.77 | 1.3 | 0.35 | 1.65 | 5.9 | 15.3 | 5.4 | 8.2 | 2.4 | 2.7 | 4.8 | 42.6 | 0.5 | 87.8 | 3.1 | 10.9 | 3.8 | 6.8 | 1.4 | 2 | 2.1 | 19.9 | 0.3 | 0.78 | 2.74 | 0.95 | 1.7 | 0.36 | 0.5 | 0.52 | 4.99 | 0.08 | 7818 | 27379 | 9457 | 17044 | 3624 | 5015 | 5245 | 49859 | 751 | 2 | 2.2 | 9 | 0.3 | 76 | 3 | 302 | 321 | 4 | 34 | < 0.05 | 10 | 85
18 | StM40>80 | Kompost-Siebüberlauf | AK_2 |  | 27.6 | 72.4 | - | - | 22.15 | 58.86 | 18.99 | 16.82 | 62.89 | 20.29 | 16503 | 10559 | 15518 | 16581 | 1039 | 1082 | 1114 | 1147 | 1195 | 45.3 | 4.9 | 1.11 | 0.186 | 31.2 | 0.64 | 0.74 | 0.9 | 0.25 | 1.15 | 5.3 | 12 | 4.7 | 12.1 | 2.5 | 3.9 | 2.6 | 44.7 | 0.5 | 88.3 | 2.8 | 8.6 | 3.3 | 10 | 1.5 | 2.9 | 1.1 | 20.9 | 0.3 | 0.47 | 1.44 | 0.55 | 1.69 | 0.25 | 0.49 | 0.19 | 3.51 | 0.05 | 4717 | 14422 | 5528 | 16892 | 2535 | 4865 | 1908 | 35137 | 504 | 3 | 1.3 | 6 | 0.2 | 78 | 2 | 16 | 274 | 4 | 37 | <0,05 | 7 | 65
19 | StM4010-80 | Kompost-Siebüberlauf | AK_2 |  | 23.1 | 76.9 | - | - | 31.69 | 49.5 | 18.81 | 16.28 | 60.67 | 23.05 | 14717 | 10102 | 13871 | 17001 | 1068 | 1107 | 1143 | 1165 | 1190 | 45 | 4.8 | 1.31 | 0.177 | 31.8 | 0.62 | 0.65 | 0.8 | 0.22 | 1.02 | 6.2 | 12.9 | 5.4 | 11.5 | 2.5 | 3.6 | 2.3 | 42.7 | 0.5 | 87.6 | 3.3 | 9.2 | 3.8 | 9.5 | 1.5 | 2.7 | 1 | 20 | 0.3 | 0.53 | 1.5 | 0.61 | 1.55 | 0.25 | 0.43 | 0.16 | 3.25 | 0.05 | 5341 | 15008 | 6148 | 15541 | 2454 | 4347 | 1634 | 32491 | 488 | 1 | 2.1 | 20 | 0.2 | 118 | 3 | 21 | 271 | 5 | 52 | <0,05 | 8 | 248
20 | BRB>80 | Kompost-Siebüberlauf | AK_2 |  | 25 | 75 | 220 | 160 | 10.92 | 67.44 | 21.64 | 6.92 | 70.46 | 22.62 | 18578 | 12488 | 17460 | 18244 | 505 | 571 | 1163 | 1233 | 1266 | 49.2 | 5.4 | 0.93 | 0.131 | 36.8 | 0.68 | 0.68 | 0.47 | 0.26 | 0.6 | 1.8 | 14.1 | 1.5 | 22.9 | 2.9 | 7.2 | 2 | 14.6 | 0.3 | 67.3 | 1 | 10.1 | 1 | 19 | 1.7 | 5.3 | 0.9 | 6.8 | 0.2 | 0.07 | 0.7 | 0.07 | 1.32 | 0.12 | 0.37 | 0.06 | 0.47 | 0.01 | 659 | 6971 | 726 | 13151 | 1210 | 3695 | 604 | 4721 | 124 | 2 | < 0,8 | < 2 | < 0,2 | 28 | < 1 | 7 | 99 | 2 | 12 | 0.09 | 2 | 25
21 | BRB10-80 | Kompost-Siebüberlauf | AK_2 |  | 25.1 | 74.9 | 170 | 130 | 24.62 | 58.86 | 16.52 | 19.14 | 63.13 | 17.73 | 17095 | 11446 | 16103 | 17274 | 1047 | 1098 | 1139 | 1156 | 1168 | 45.7 | 4.9 | 1.33 | 0.189 | 28 | 0.76 | 0.79 | 0.88 | 0.26 | 1.13 | 5.2 | 15.5 | 5.3 | 11.9 | 2.8 | 3.8 | 2.7 | 35.6 | 0.5 | 83.3 | 2.8 | 11.1 | 3.7 | 9.9 | 1.7 | 2.8 | 1.2 | 16.6 | 0.3 | 0.53 | 2.12 | 0.71 | 1.89 | 0.32 | 0.54 | 0.23 | 3.18 | 0.06 | 5267 | 21202 | 7095 | 18908 | 3232 | 5396 | 2255 | 31850 | 574 | < 1 | 1.3 | 6 | < 0,2 | 64 | 2 | 18 | 241 | 4 | 29 | 0.07 | 6 | 64
22 | KU_Windsichter>80 | Kompost-Siebüberlauf | AK_2 |  | 21.4 | 78.6 | 20 | 20 | - | - | - | - | - | - | - | - | - | - | - | - | - | - | - | - | - | - | - | - | - | - | - | - | - | - | - | - | - | - | - | - | - | - | - | - | - | - | - | - | - | - | - | - | - | - | - | - | - | - | - | - | - | - | - | - | - | - | - | - | - | - | - | - | - | - | - | - | - | - | - | - | - | - | -
23 | KU_Windsichter10-80 | Kompost-Siebüberlauf | AK_2 |  | 19.2 | 80.8 | - | - | - | - | - | - | - | - | - | - | - | - | - | - | - | - | - | - | - | - | - | - | - | - | - | - | - | - | - | - | - | - | - | - | - | - | - | - | - | - | - | - | - | - | - | - | - | - | - | - | - | - | - | - | - | - | - | - | - | - | - | - | - | - | - | - | - | - | - | - | - | - | - | - | - | - | -
24 | Fe_Magnet>80 | Kompost-Siebüberlauf | AK_2 |  | 14.2 | 85.8 | - | - | - | - | - | - | - | - | - | - | - | - | - | - | - | - | - | - | - | - | - | - | - | - | - | - | - | - | - | - | - | - | - | - | - | - | - | - | - | - | - | - | - | - | - | - | - | - | - | - | - | - | - | - | - | - | - | - | - | - | - | - | - | - | - | - | - | - | - | - | - | - | - | - | - | - | -
25 | Fe_Magnet10-80 | Kompost-Siebüberlauf | AK_2 |  | 5.2 | 94.8 | - | - | - | - | - | - | - | - | - | - | - | - | - | - | - | - | - | - | - | - | - | - | - | - | - | - | - | - | - | - | - | - | - | - | - | - | - | - | - | - | - | - | - | - | - | - | - | - | - | - | - | - | - | - | - | - | - | - | - | - | - | - | - | - | - | - | - | - | - | - | - | - | - | - | - | - | -
26 | SÜ-H_AK3 | Siebüberlauf-Holz | AK_3 |  | 36.9 | 63.1 | - | - | 8.91 | 66.63 | 24.46 | 8.91 | 66.63 | 24.46 | 17934 | 9742 | 16867 | 16867 | 841 | 895 | 930 | 1106 | 1133 | 47.4 | 4.9 | 1.13 | 0.12 | 37.2 | 0.37 | 0.561 | 0.86 | 0.18 | 1.04 | 5.1 | 9.2 | 3.2 | 16.5 | 2.5 | 3.8 | 1.8 | 40.2 | 0.4 | 82.7 | 2.7 | 6.6 | 2.2 | 13.7 | 1.5 | 2.8 | 0.8 | 18.8 | 0.2 | 0.24 | 0.59 | 0.2 | 1.22 | 0.13 | 0.25 | 0.07 | 1.67 | 0.02 | 2405 | 5859 | 1994 | 12206 | 1344 | 2512 | 700 | 16744 | 214 | < 1 | < 0,8 | 4 | 0.4 | 37 | < 1 | 9 | 94 | < 2 | 15 | < 0,05 | 4 | 32
27 | SÜ-H_zoFF | Siebüberlauf-Holz | AK_3 |  | - | - | - | - | 5.07 | 70.47 | 24.46 | 5.07 | 70.47 | 24.46 | 19173 | - | 18032 | 18032 | 495 | 554 | 1205 | 1233 | 1247 | 48.7 | 5.2 | 0.99 | 0.08 | 39.4 | 0.569 | 0.585 | 0.85 | 0.18 | 1.03 | 2.2 | 11.4 | 3.2 | 26.9 | 2 | 5.9 | 2 | 16.7 | 0.2 | 70.5 | 1.2 | 8.1 | 2.2 | 22.3 | 1.2 | 4.4 | 0.9 | 7.8 | 0.1 | 0.06 | 0.41 | 0.11 | 1.13 | 0.06 | 0.22 | 0.04 | 0.4 | 0.01 | 590 | 4129 | 1134 | 11317 | 611 | 2218 | 442 | 3956 | 61 | < 1 | < 0,8 | < 2 | < 0.2 | 3 | < 1 | 5 | 58 | < 2 | 1 | < 0.05 | < 1 | 21
28 | SÜ-H_FF | Siebüberlauf-Holz | AK_3 |  | - | - | - | - | 26.14 | 56.52 | 17.34 | 26.14 | 56.52 | 17.34 | 16214 | - | 15425 | 15425 | 1025 | 1099 | 1149 | 1203 | 1254 | 38.4 | 3.6 | 1.89 | 0.18 | 29.3 | 0.516 | 0.538 | 1.1 | 0.22 | 1.32 | 6.1 | 8.6 | 3 | 8.2 | 2 | 1.8 | 1.7 | 58.9 | 0.5 | 90.8 | 3.2 | 6.1 | 2.1 | 6.8 | 1.2 | 1.3 | 0.7 | 27.5 | 0.3 | 0.84 | 1.61 | 0.55 | 1.78 | 0.32 | 0.35 | 0.19 | 7.2 | 0.08 | 8439 | 16066 | 5485 | 17794 | 3153 | 3491 | 1939 | 71967 | 784 | < 1 | 1.4 | 6 | 0.3 | 17 | 1 | 17 | 185 | < 2 | 4 | < 0.05 | 6 | 74
29 | SÜ-H_wash-grob | Siebüberlauf-Holz | AK_3 |  | - | - | - | - | 3.76 | 72.82 | 23.42 | 3.76 | 72.82 | 23.42 | 19660 | - | 18635 | 18635 | 480 | 537 | 648 | 1292 | 1311 | 49.6 | 4.7 | 0.91 | 0.09 | 40.6 | 0.398 | 0.515 | 0.94 | 0.19 | 1.13 | 1.4 | 13.2 | 1.5 | 28.3 | 2 | 6.4 | 2 | 12 | 0.3 | 67.1 | 0.7 | 9.4 | 1 | 23.5 | 1.2 | 4.7 | 0.9 | 5.6 | 0.2 | 0.03 | 0.35 | 0.04 | 0.88 | 0.05 | 0.18 | 0.03 | 0.21 | 0.01 | 278 | 3544 | 394 | 8826 | 453 | 1784 | 328 | 2107 | 68 | < 1 | < 0,8 | < 2 | < 0,2 | 102 | < 1 | 49 | 64 | < 2 | 2 | < 0,05 | 2 | 103
30 | SÜ-H_wash-zoFF | Siebüberlauf-Holz | AK_3 |  | - | - | - | - | 2.9 | 76.89 | 20.21 | 2.9 | 76.89 | 20.21 | 19703 | - | 18683 | 18683 | 1083 | 1118 | 1152 | 1178 | 1218 | 49.8 | 4.7 | 0.81 | 0.15 | 41.6 | 0.081 | 0.06 | 0.17 | 0.041 | 0.211 | 5.7 | 15.4 | 3.7 | 9.4 | 2.7 | 2.5 | 1.8 | 39.5 | 0.5 | 81.2 | 3 | 11 | 2.6 | 7.8 | 1.6 | 1.9 | 0.8 | 18.5 | 0.3 | 0.09 | 0.32 | 0.07 | 0.23 | 0.05 | 0.05 | 0.02 | 0.53 | 0.01 | 874 | 3187 | 749 | 2260 | 472 | 537 | 227 | 5346 | 87 | < 1 | < 0,8 | < 2 | < 0,2 | 8 | < 1 | 7 | 44 | < 2 | 2 | < 0,05 | 1 | 220
31 | SÜ-H_wash-g_FF_1S | Siebüberlauf-Holz | AK_3 |  | - | - | - | - | 39.69 | 45.84 | 14.47 | 39.69 | 45.84 | 14.47 | - | - | - | - | - | - | - | - | - | - | - | - | - | - | - | - | - | - | - | - | - | - | - | - | - | - | - | - | - | - | - | - | - | - | - | - | - | - | - | - | - | - | - | - | - | - | - | - | - | - | - | - | - | - | - | - | - | - | - | - | - | - | - | - | - | - | - | - | -
32 | SÜ-H_wash-g_FF_2W | Siebüberlauf-Holz | AK_3 |  | - | - | - | - | 34.68 | 50.95 | 14.37 | 34.68 | 50.95 | 14.37 | - | - | - | - | - | - | - | - | - | - | - | - | - | - | - | - | - | - | - | - | - | - | - | - | - | - | - | - | - | - | - | - | - | - | - | - | - | - | - | - | - | - | - | - | - | - | - | - | - | - | - | - | - | - | - | - | - | - | - | - | - | - | - | - | - | - | - | - | -
33 | SÜ-H_wash-zoFF_1S | Siebüberlauf-Holz | AK_3 |  | - | - | - | - | 4.84 | 75.46 | 19.7 | 4.84 | 75.46 | 19.7 | - | - | - | - | - | - | - | - | - | - | - | - | - | - | - | - | - | - | - | - | - | - | - | - | - | - | - | - | - | - | - | - | - | - | - | - | - | - | - | - | - | - | - | - | - | - | - | - | - | - | - | - | - | - | - | - | - | - | - | - | - | - | - | - | - | - | - | - | -
34 | SÜ-H_wash-zoFF_FF_1S | Siebüberlauf-Holz | AK_3 |  | - | - | - | - | 21.63 | 61.58 | 16.79 | 21.63 | 61.58 | 16.79 | - | - | - | - | - | - | - | - | - | - | - | - | - | - | - | - | - | - | - | - | - | - | - | - | - | - | - | - | - | - | - | - | - | - | - | - | - | - | - | - | - | - | - | - | - | - | - | - | - | - | - | - | - | - | - | - | - | - | - | - | - | - | - | - | - | - | - | - | -
35 | SÜ-H_wash-zoFF_FF_2W | Siebüberlauf-Holz | AK_3 |  | - | - | - | - | 8.43 | 73.52 | 18.05 | 8.43 | 73.52 | 18.05 | - | - | - | - | - | - | - | - | - | - | - | - | - | - | - | - | - | - | - | - | - | - | - | - | - | - | - | - | - | - | - | - | - | - | - | - | - | - | - | - | - | - | - | - | - | - | - | - | - | - | - | - | - | - | - | - | - | - | - | - | - | - | - | - | - | - | - | - | -
36 | Grüngut VOR | Grüngutholz | Kompostierung |  | - | - | - | - | - | - | - | - | - | - | - | - | - | - | - | - | - | - | - | - | - | - | - | - | 0.041 | 0.042 | 0.2 | 0.016 | 0.216 | - | - | - | - | - | - | - | - | - | - | - | - | - | - | - | - | - | - | - | - | - | - | - | - | - | - | - | - | - | - | - | - | - | - | - | - | - | - | - | - | - | - | - | - | - | - | - | - | - | -
37 | Grüngut NACH | Grüngutholz | Kompostierung |  | - | - | - | - | - | - | - | - | - | - | - | - | - | - | - | - | - | - | - | - | - | - | - | - | 0.084 | 0.101 | 0.41 | 0.022 | 0.432 | - | - | - | - | - | - | - | - | - | - | - | - | - | - | - | - | - | - | - | - | - | - | - | - | - | - | - | - | - | - | - | - | - | - | - | - | - | - | - | - | - | - | - | - | - | - | - | - | - | -
38 | SÜ-Holz VOR | Siebüberlauf-Holz | Kompostierung |  | - | - | - | - | - | - | - | - | - | - | - | - | - | - | - | - | - | - | - | - | - | - | - | - | 0.17 | 0.16 | 0.55 | 0.058 | 0.608 | - | - | - | - | - | - | - | - | - | - | - | - | - | - | - | - | - | - | - | - | - | - | - | - | - | - | - | - | - | - | - | - | - | - | - | - | - | - | - | - | - | - | - | - | - | - | - | - | - | -
39 | SÜ-Holz NACH | Siebüberlauf-Holz | Kompostierung |  | - | - | - | - | - | - | - | - | - | - | - | - | - | - | - | - | - | - | - | - | - | - | - | - | 0.738 | 0.601 | 1 | 0.27 | 1.27 | - | - | - | - | - | - | - | - | - | - | - | - | - | - | - | - | - | - | - | - | - | - | - | - | - | - | - | - | - | - | - | - | - | - | - | - | - | - | - | - | - | - | - | - | - | - | - | - | - | -
40 | Naturholz | Siebüberlauf-Holz | Einzelfraktion |  | 38.5 | 61.5 | - | - | 8.21 | 68.59 | 23.2 | 8.21 | 68.59 | 23.2 | 18878 | 9979 | 17758 | 17758 | 518 | 581 | 977 | 1009 | 1031 | 47.9 | 5.1 | 1.04 | 0.14 | 36.8 | 0.73 | 0.75 | 0.76 | 0.17 | 0.93 | 2.6 | 10.7 | 1.4 | 20 | 2.5 | 5.1 | 1.8 | 25.9 | 0.2 | 70.2 | 1.4 | 7.6 | 1 | 16.6 | 1.5 | 3.8 | 0.8 | 12.1 | 0.1 | 0.11 | 0.63 | 0.08 | 1.36 | 0.12 | 0.31 | 0.06 | 0.99 | 0.01 | 1130 | 6280 | 804 | 13635 | 1238 | 3107 | 645 | 9942 | 98 | < 1 | < 0,8 | 3 | < 0,2 | 10 | < 1 | 7 | 82 | 3 | 5 | < 0,05 | 3 | 28
41 | Industrieholz | Siebüberlauf-Holz | Einzelfraktion |  | 29.6 | 70.4 | - | - | 10.12 | 67.66 | 22.22 | 10.12 | 67.66 | 22.22 | 18476 | 11513 | 17382 | 17382 | 828 | 888 | 1097 | 1126 | 1149 | 46.9 | 5 | 0.83 | 0.16 | 36.4 | 0.61 | 0.64 | 0.95 | 0.21 | 1.16 | 4.3 | 7.9 | 5.6 | 14.2 | 2.3 | 3.6 | 1.4 | 40 | 0.4 | 79.7 | 2.3 | 5.6 | 3.9 | 11.8 | 1.4 | 2.7 | 0.6 | 18.7 | 0.2 | 0.23 | 0.57 | 0.4 | 1.19 | 0.14 | 0.27 | 0.06 | 1.89 | 0.02 | 2303 | 5713 | 3963 | 11927 | 1404 | 2702 | 618 | 18918 | 243 | < 1 | 1.2 | 4 | < 0,2 | 20 | 1 | 13 | 116 | < 2 | 5 | < 0,05 | 4 | 35
42 | Geäst | Siebüberlauf-Holz | Einzelfraktion |  | 33.9 | 66.1 | - | - | 19.8 | 56.99 | 23.21 | 19.8 | 56.99 | 23.21 | 17091 | 9846 | 16135 | 16135 | 1106 | 1144 | 1168 | 1192 | 1220 | 44.6 | 4.4 | 1.42 | 0.21 | 28.9 | 0.65 | 0.7 | 1.2 | 0.27 | 1.47 | 4.3 | 15.6 | 2.8 | 10.7 | 2.2 | 2.6 | 1.9 | 39.2 | 0.4 | 79.7 | 2.3 | 11.1 | 2 | 8.9 | 1.3 | 1.9 | 0.8 | 18.3 | 0.2 | 0.45 | 2.21 | 0.39 | 1.76 | 0.26 | 0.38 | 0.16 | 3.63 | 0.05 | 4507 | 22080 | 3878 | 17591 | 2628 | 3820 | 1642 | 36288 | 475 | < 1 | 1.7 | 9 | < 0,2 | 36 | 2 | 16 | 193 | 3 | 16 | < 0,05 | 8 | 69
43 | KU-Folien | Kompost-Siebüberlauf | Einzelfraktion |  | 17.4 | 82.6 | - | - | 27.03 | 68.87 | 4.1 | 27.03 | 68.87 | 4.1 | 28658 | 21873 | 26982 | 26982 | - | - | - | - | - | - | - | - | - | - | - | - | - | - | - | - | - | - | - | - | - | - | - | - | - | - | - | - | - | - | - | - | - | - | - | - | - | - | - | - | - | - | - | - | - | - | - | - | - | - | - | - | - | - | - | - | - | - | - | - | - | - | - | - | -
44 | KU Sonstige | Kompost-Siebüberlauf | Einzelfraktion |  | 13.3 | 86.7 | - | - | 26.79 | 70.86 | 2.35 | 26.79 | 70.86 | 2.35 | 33865 | 27946 | 32598 | 32598 | - | - | - | - | - | - | - | - | - | - | - | - | - | - | - | - | - | - | - | - | - | - | - | - | - | - | - | - | - | - | - | - | - | - | - | - | - | - | - | - | - | - | - | - | - | - | - | - | - | - | - | - | - | - | - | - | - | - | - | - | - | - | - | - | -
45 | verpackte LM | Kompost-Siebüberlauf | Einzelfraktion |  | 54.2 | 45.8 | - | - | - | - | - | - | - | - | - | - | - | - | - | - | - | - | - | - | - | - | - | - | - | - | - | - | - | - | - | - | - | - | - | - | - | - | - | - | - | - | - | - | - | - | - | - | - | - | - | - | - | - | - | - | - | - | - | - | - | - | - | - | - | - | - | - | - | - | - | - | - | - | - | - | - | - | -
46 | PPK | Kompost-Siebüberlauf | Einzelfraktion |  | 37.2 | 62.8 | - | - | 33.3 | 54.56 | 12.14 | 33.3 | 54.56 | 12.14 | 13289 | 6960 | 12537 | 12537 | - | - | - | - | - | - | - | - | - | - | - | - | - | - | - | - | - | - | - | - | - | - | - | - | - | - | - | - | - | - | - | - | - | - | - | - | - | - | - | - | - | - | - | - | - | - | - | - | - | - | - | - | - | - | - | - | - | - | - | - | - | - | - | - | -
47 | Textilien | Kompost-Siebüberlauf | Einzelfraktion |  | 8.2 | 91.8 | - | - | 30.56 | 62.9 | 6.54 | 30.56 | 62.9 | 6.54 | 17785 | 15490 | 17096 | 17096 | - | - | - | - | - | - | - | - | - | - | - | - | - | - | - | - | - | - | - | - | - | - | - | - | - | - | - | - | - | - | - | - | - | - | - | - | - | - | - | - | - | - | - | - | - | - | - | - | - | - | - | - | - | - | - | - | - | - | - | - | - | - | - | - | -
48 | Fe-Metalle | Kompost-Siebüberlauf | Einzelfraktion |  | 4.2 | 95.8 | - | - | - | - | - | - | - | - | - | - | - | - | - | - | - | - | - | - | - | - | - | - | - | - | - | - | - | - | - | - | - | - | - | - | - | - | - | - | - | - | - | - | - | - | - | - | - | - | - | - | - | - | - | - | - | - | - | - | - | - | - | - | - | - | - | - | - | - | - | - | - | - | - | - | - | - | -
49 | NE Metalle | Kompost-Siebüberlauf | Einzelfraktion |  | 6.8 | 93.2 | - | - | - | - | - | - | - | - | - | - | - | - | - | - | - | - | - | - | - | - | - | - | - | - | - | - | - | - | - | - | - | - | - | - | - | - | - | - | - | - | - | - | - | - | - | - | - | - | - | - | - | - | - | - | - | - | - | - | - | - | - | - | - | - | - | - | - | - | - | - | - | - | - | - | - | - | -
50 | Glas | Kompost-Siebüberlauf | Einzelfraktion |  | 0.6 | 99.4 | - | - | - | - | - | - | - | - | - | - | - | - | - | - | - | - | - | - | - | - | - | - | - | - | - | - | - | - | - | - | - | - | - | - | - | - | - | - | - | - | - | - | - | - | - | - | - | - | - | - | - | - | - | - | - | - | - | - | - | - | - | - | - | - | - | - | - | - | - | - | - | - | - | - | - | - | -
51 | Keramik | Kompost-Siebüberlauf | Einzelfraktion |  | 4.4 | 95.6 | - | - | - | - | - | - | - | - | - | - | - | - | - | - | - | - | - | - | - | - | - | - | - | - | - | - | - | - | - | - | - | - | - | - | - | - | - | - | - | - | - | - | - | - | - | - | - | - | - | - | - | - | - | - | - | - | - | - | - | - | - | - | - | - | - | - | - | - | - | - | - | - | - | - | - | - | -
52 | Steine Natur | Kompost-Siebüberlauf | Einzelfraktion |  | 3.3 | 96.7 | - | - | - | - | - | - | - | - | - | - | - | - | - | - | - | - | - | - | - | - | - | - | - | - | - | - | - | - | - | - | - | - | - | - | - | - | - | - | - | - | - | - | - | - | - | - | - | - | - | - | - | - | - | - | - | - | - | - | - | - | - | - | - | - | - | - | - | - | - | - | - | - | - | - | - | - | -
53 | sonstige Mineralik | Kompost-Siebüberlauf | Einzelfraktion |  | 3.9 | 96.1 | - | - | - | - | - | - | - | - | - | - | - | - | - | - | - | - | - | - | - | - | - | - | - | - | - | - | - | - | - | - | - | - | - | - | - | - | - | - | - | - | - | - | - | - | - | - | - | - | - | - | - | - | - | - | - | - | - | - | - | - | - | - | - | - | - | - | - | - | - | - | - | - | - | - | - | - | -
54 | Schadstoffe | Kompost-Siebüberlauf | Einzelfraktion |  | 6.3 | 93.7 | - | - | - | - | - | - | - | - | - | - | - | - | - | - | - | - | - | - | - | - | - | - | - | - | - | - | - | - | - | - | - | - | - | - | - | - | - | - | - | - | - | - | - | - | - | - | - | - | - | - | - | - | - | - | - | - | - | - | - | - | - | - | - | - | - | - | - | - | - | - | - | - | - | - | - | - | -
55 | Sonstiges | Kompost-Siebüberlauf | Einzelfraktion |  | 28.1 | 71.9 | - | - | 57.73 | 31.54 | 10.73 | 57.73 | 31.54 | 10.73 | 8950 | 5359 | 8407 | 8407 | - | - | - | - | - | - | - | - | - | - | - | - | - | - | - | - | - | - | - | - | - | - | - | - | - | - | - | - | - | - | - | - | - | - | - | - | - | - | - | - | - | - | - | - | - | - | - | - | - | - | - | - | - | - | - | - | - | - | - | - | - | - | - | - | -
56 | sonstige Reststoffe | Kompost-Siebüberlauf | Einzelfraktion |  | 28.1 | 71.9 | - | - | 57.73 | 31.54 | 10.73 | 57.73 | 31.54 | 10.73 | 8950 | 5359 | 8407 | 8407 | - | - | - | - | - | - | - | - | - | - | - | - | - | - | - | - | - | - | - | - | - | - | - | - | - | - | - | - | - | - | - | - | - | - | - | - | - | - | - | - | - | - | - | - | - | - | - | - | - | - | - | - | - | - | - | - | - | - | - | - | - | - | - | - | -
57 | sonstiges Biogut | Kompost-Siebüberlauf | Einzelfraktion |  | 34.5 | 65.5 | - | - | 39.97 | 44.05 | 15.98 | 39.97 | 44.05 | 15.98 | 13833 | 7762 | 13129 | 13129 | - | - | - | - | - | - | - | - | - | - | - | - | - | - | - | - | - | - | - | - | - | - | - | - | - | - | - | - | - | - | - | - | - | - | - | - | - | - | - | - | - | - | - | - | - | - | - | - | - | - | - | - | - | - | - | - | - | - | - | - | - | - | - | - | -
58 | Feinfraktion | Kompost-Siebüberlauf | Einzelfraktion |  | 28 | 72 | - | - | 56.13 | 35.21 | 8.66 | 56.13 | 35.21 | 8.66 | 9950 | 6138 | 9479 | 9479 | 1022 | 1105 | 1191 | 1238 | 1302 | 24.2 | 2.2 | 2.07 | 0.29 | 14.6 | 0.59 | 0.61 | 1.3 | 0.29 | 1.59 | 6.2 | 10.6 | 5.2 | 4.9 | 2.1 | 1.3 | 1.8 | 61.1 | 0.6 | 93.8 | 3.3 | 7.6 | 3.6 | 4.1 | 1.3 | 1 | 0.8 | 28.6 | 0.4 | 1.84 | 4.25 | 2.04 | 2.28 | 0.71 | 0.54 | 0.44 | 16.03 | 0.2 | 18419 | 42526 | 20416 | 22834 | 7109 | 5414 | 4410 | 160320 | 2019 | 1 | 4.1 | 27 | 0.4 | 31 | 4 | 54 | 491 | 3 | 17 | 0.06 | 21 | 224
59 | Silage | Grünlandreststoffe | IFBB |  | 10.1 | 89.9 | - | - | 13.37 | 68.55 | 18.08 | 13.37 | 68.55 | 18.08 | 17038 | 13990 | 15830 | 15830 | 639 | 785 | 1163 | 1280 | 1326 | 41.6 | 5 | 1.37 | 0.13 | 37.9 | 0.69 | 0.7 | 1.1 | 0.01 | 1.11 | 5.2 | 4.9 | 1.8 | 11.7 | 2.9 | 0.5 | 3.4 | 56 | 0.3 | 86.7 | 2.8 | 3.5 | 1.3 | 9.7 | 1.7 | 0.4 | 1.5 | 26.2 | 0.2 | 0.37 | 0.47 | 0.17 | 1.3 | 0.23 | 0.05 | 0.2 | 3.5 | 0.02 | 3679 | 4682 | 1683 | 12985 | 2338 | 496 | 1984 | 34996 | 240 | < 1 | 0.9 | 3 | < 0,2 | 16 | < 1 | < 1 | 81 | < 2 | 7 | < 0,05 | 4 | 25
60 | IFBB-Material | Grünlandreststoffe | IFBB |  | - | - | - | - | 7.3 | 75.93 | 16.77 | 7.3 | 75.93 | 16.77 | 18928 | 15914 | 17645 | 17645 | 678 | 760 | 1163 | 1237 | 1323 | 47.1 | 5.3 | 1.35 | 0.08 | 38.8 | 0.09 | 0.08 | 0.37 | 0 | 0.37 | 3.9 | 10.6 | 1.7 | 7.4 | 3.1 | 0.4 | 3.5 | 61.4 | 0.3 | 92.3 | 2.1 | 7.6 | 1.2 | 6.1 | 1.9 | 0.3 | 1.5 | 28.7 | 0.2 | 0.15 | 0.55 | 0.09 | 0.45 | 0.14 | 0.02 | 0.11 | 2.1 | 0.01 | 1508 | 5533 | 868 | 4487 | 1366 | 217 | 1116 | 20963 | 131 | < 1 | < 0,8 | < 2 | < 0,2 | 15 | < 1 | 4 | 43 | 2 | 7 | < 0,05 | 1 | 32
61 | IFBB-Pellets | Grünlandreststoffe | IFBB |  | 8.6 | 91.4 | - | - | 7.61 | 75.1 | 17.29 | 7.61 | 75.1 | 17.29 | 18825 | 15776 | 17494 | 17494 | 667 | 747 | 1139 | 1231 | 1331 | 46.8 | 5.3 | 1.3 | 0.08 | 38.8 | 0.09 | 0.08 | 0.45 | 0 | 0.45 | 3.9 | 9.8 | 1.8 | 7.4 | 3 | 0.4 | 3.3 | 57.7 | 0.3 | 87.6 | 2.1 | 7 | 1.3 | 6.1 | 1.8 | 0.3 | 1.4 | 27 | 0.2 | 0.16 | 0.53 | 0.1 | 0.47 | 0.14 | 0.02 | 0.11 | 2.05 | 0.01 | 1571 | 5331 | 958 | 4676 | 1377 | 226 | 1096 | 20528 | 137 | < 1 | < 0,8 | < 2 | < 0,2 | 28 | < 1 | < 1 | 50 | 3 | 6 | < 0,05 | 2 | 36
62 | LPM1 | Holzhackschnitzel | Referenz |  | 39.6 | 60.4 | - | - | 4.43 | 79.5 | 16.07 | 4.43 | 79.5 | 16.07 | 19187 | 9941 | 18073 | 18073 | 1142 | 1195 | 1231 | 1243 | 1254 | 48.1 | 5.1 | 0.49 | 0.041 | 41.7 | 0.013 | 0.015 | 0.22 | 0.006 | 0.226 | 4.8 | 19.4 | 3.3 | 7.3 | 2.7 | 0.6 | 2.3 | 39.9 | 0.4 | 80.7 | 2.5 | 13.9 | 2.3 | 6.1 | 1.6 | 0.4 | 1 | 18.7 | 0.2 | 0.11 | 0.61 | 0.1 | 0.27 | 0.07 | 0.02 | 0.04 | 0.83 | 0.01 | 1125 | 6139 | 1022 | 2683 | 721 | 197 | 444 | 8258 | 106 | < 1 | < 0,8 | < 2 | 0.2 | 6 | < 1 | 7 | 78 | < 2 | 1 | < 0,05 | 1 | 33
63 | LPM2 | Holzhackschnitzel | Referenz |  | 14.7 | 85.3 | 200 | 170 | 2.18 | 80.65 | 17.17 | 2.18 | 80.65 | 17.17 | 19993 | 15686 | 18800 | 18800 | 1079 | 1124 | 1250 | 1266 | 1281 | 50.4 | 5.5 | 0.3 | 0.024 | 41.6 | 0.04 | 0.009 | 0.14 | 0.004 | 0.144 | 4 | 24.8 | 2.9 | 9 | 4.2 | 0.8 | 3.2 | 24.1 | 0.4 | 73.4 | 2.1 | 17.7 | 2 | 7.5 | 2.5 | 0.6 | 1.4 | 11.3 | 0.2 | 0.05 | 0.39 | 0.04 | 0.16 | 0.06 | 0.01 | 0.03 | 0.25 | 0.01 | 461 | 3861 | 442 | 1628 | 552 | 129 | 304 | 2454 | 52 | < 1 | < 0,8 | < 2 | < 0,2 | 28 | < 1 | 4 | 108 | < 2 | 12 | < 0,05 | < 1 | 22
64 | LPM | Holzhackschnitzel | Referenz |  | 27.1 | 72.9 | - | - | 3.3 | 62.73 | 33.97 | 3.3 | 62.73 | 33.97 | 19590 | 12814 | 18437 | 18437 | 1111 | 1160 | 1241 | 1255 | 1268 | 49.3 | 5.3 | 0.4 | 0.032 | 41.7 | 0.254 | 0.24 | 0.574 | 0.068 | 0.642 | 4.4 | 22.1 | 3.1 | 8.2 | 3.5 | 0.7 | 2.8 | 32 | 0.4 | 77.1 | 2.3 | 15.8 | 2.2 | 6.8 | 2.1 | 0.5 | 1.2 | 15 | 0.2 | 0.08 | 0.5 | 0.07 | 0.22 | 0.06 | 0.02 | 0.04 | 0.54 | 0.01 | 793 | 5000 | 732 | 2155 | 636 | 163 | 374 | 5356 | 79 | < 1 | < 0,8 | < 2 | < 0,2 | 17 | < 1 | 6 | 93 | < 2 | 7 | < 0,05 | < 1 | 28
65 | HHS | Holzhackschnitzel | Referenz |  | 15.2 | 84.8 | 210 | 180 | 3.38 | 82.02 | 14.6 | 3.38 | 82.02 | 14.6 | 19446 | 15141 | 18298 | 18298 | 706 | 802 | 1239 | 1257 | 1290 | 49.3 | 5.3 | 0.15 | 0.014 | 41.9 | 0.011 | 0.002 | 0.057 | 0.003 | 0.059 | 9.6 | 11 | 5 | 5.2 | 6.2 | 0.6 | 0.7 | 45.3 | 0.8 | 84.4 | 5.1 | 7.9 | 3.5 | 4.3 | 3.7 | 0.4 | 0.3 | 21.2 | 0.5 | 0.17 | 0.27 | 0.12 | 0.15 | 0.13 | 0.02 | 0.01 | 0.72 | 0.02 | 1718 | 2658 | 1182 | 1459 | 1264 | 150 | 103 | 7159 | 162 | < 1 | < 0,8 | < 2 | < 0,2 | 25 | < 1 | 2 | 229 | < 2 | 12 | < 0,05 | 3 | 7
66 | NHP | Holzpellets | Referenz |  | 5.9 | 94.1 | 690 | 650 | 0.32 | 84.72 | 14.96 | 0.32 | 84.72 | 14.96 | 20758 | 18234 | 19529 | 19529 | 975 | 1029 | >1400 | >1400 | >1400 | 50.9 | 5.6 | 0.14 | 0.011 | 43 | < 0,005 | 0.003 | 0.85 | 0.23 | 1.08 | 0.6 | 28.1 | 0.9 | 15.2 | 7.1 | 0.4 | 4.8 | 4.3 | 0 | 61.4 | 0.3 | 20.1 | 0.6 | 12.6 | 4.3 | 0.3 | 2.1 | 2 | < 0,1 | 0 | 0.07 | 0 | 0.04 | 0.01 | 0 | 0.01 | 0.01 | 0 | 10 | 652 | 20 | 409 | 139 | 10 | 68 | 65 | 0 | < 1 | < 0,8 | < 2 | < 0,2 | < 1 | < 1 | < 1 | 96 | < 2 | < 1 | < 0,05 | < 1 | 8
Anmerkungen
Werte unterhalb der Bestimmungsgrenze wurden bei Umrechnungen mit "0" angenommen

## BRB_Brennstoffe
|  |  |  | Oberbegriff | Grunddaten der Verbrennungsversuche |  |  |  | Immediatanalyse |  |  |  | Mechanische Eigenschaften |  |  | Partikelgrößenverteilung I | [10 empty] | Kalorische Eigenschaften |  |  | Elemente Biomasse | [9 empty] | Hauptelemente Asche 550 °C angegeben in Oxiden und als Elemente | [18 empty] | Hauptelemente Biomasse (Umrechnung aus den Analysen der Aschen 550°C ) angegeben in Ma.-% und mg/kg | [17 empty] | Spurenelemente Biomasse
HV# | *Bezeichnung | Gruppe I | Gruppe II1 | Parameter | Brennstoff-einsatz | Versuchs-dauer | Durchsatz | Asche-menge | Wasser-gehalt | Asche-gehalt | Flüchtige | fixer Kohlenstoff | Schüttdichte | Schüttdichte | Feingut x < 3,15 | Wasser-gehalt | [6 empty] | Feingut |  |  |  | Brennwert | Heizwert | Heizwert
|  |  |  | Formelzeichen | mBS | t | mBS/t |  | M | A | VM | FC | BD | BD | F | M | 63 | 45 | 31.5 | 16 | 8 | 3.15 | < 3.15 | d50 | P-Klasse | F-Klasse | Ho | Hu | Hu | C | H | N | S | O | Cl ges | Cl wl | K wl | Na wl | Σ(K,Na)wl | Al2O3 | CaO | Fe2O3 | K2O | MgO | Na2O | P2O5 | SiO2 | TiO2 | Summe Oxide | Al | Ca | Fe | K | Mg | Na | P | Si | Ti | Al | Ca | Fe | K | Mg | Na | P | Si | Ti | Al | Ca | Fe | K | Mg | Na | P | Si | Ti | Sb | As | Pb | Cd | Cr | Co | Cu | Mn | Mo | Ni | Hg | V | Zn
|  |  |  | Einheit | kg | h | kg/h | g | Ma.-% | Ma.-% | Ma.-% | Ma.-% | kg/m³ | kg/m³ | Ma.-% | Ma.-% | Ma.-% | Ma.-% | Ma.-% | Ma.-% | Ma.-% | Ma.-% | Ma.-% | mm | Ma.-% | Ma.-% | kJ/kg | kJ/kg | kJ/kg | Ma.-% | Ma.-% | Ma.-% | Ma.-% | Ma.-% | Ma.-% | Ma.-% | Ma.-% | Ma.-% | Ma.-% | Ma.-% | Ma.-% | Ma.-% | Ma.-% | Ma.-% | Ma.-% | Ma.-% | Ma.-% | Ma.-% | Ma.-% | Ma.-% | Ma.-% | Ma.-% | Ma.-% | Ma.-% | Ma.-% | Ma.-% | Ma.-% | Ma.-% | Ma.-% | Ma.-% | Ma.-% | Ma.-% | Ma.-% | Ma.-% | Ma.-% | Ma.-% | Ma.-% | mg/kg BS | mg/kg BS | mg/kg BS | mg/kg BS | mg/kg BS | mg/kg BS | mg/kg BS | mg/kg BS | mg/kg BS | mg/kg | mg/kg | mg/kg | mg/kg | mg/kg | mg/kg | mg/kg | mg/kg | mg/kg | mg/kg | mg/kg | mg/kg | mg/kg
|  |  |  | Bezugszustand | ad | - | ad | ad | ad | d | d | d | ad | d | ad | ad | ad | ad | ad | ad | ad | ad | ad | ad | ad | ad | d | d | ar | d | d | d | d | d | d | d | d | d | d | d | d | d | d | d | d | d | d | d | d | d | d | d | d | d | d | d | d | d | d | d | d | d | d | d | d | d | d | d | d | d | d | d | d | d | d | d | d | d | d | d | d | d | d | d | d | d | d | d | d
|  |  |  | Bezugsprobe | BP | - | - | - | BP | LP | LP | LP | BP | BP | BP | BP | BP | BP | BP | BP | BP | BP | BP | BP | BP | BP | LP | LP | LP | LP | LP | LP | LP | LP | LP | LP | LP | LP | LP | LP-ash | LP-ash | LP-ash | LP-ash | LP-ash | LP-ash | LP-ash | LP-ash | LP-ash | LP-ash | LP-ash | LP-ash | LP-ash | LP-ash | LP-ash | LP-ash | LP-ash | LP-ash | LP-ash | LP | LP | LP | LP | LP | LP | LP | LP | LP | LP | LP | LP | LP | LP | LP | LP | LP | LP | LP | LP | LP | LP | LP | LP | LP | LP | LP | LP | LP | LP | LP
|  |  |  | Bestimmungsgrenze | [45 empty] | 0.1 | 0.1 | 0.1 | 0.1 | 0.1 | 0.1 | 0.1 | 0.1 | 0.1 | [18 empty] | 1 | 0.8 | 2 | 0.2 | 1 | 1 | 1 | 1 | 2 | 1 | 0.05 | 1 | 1
1 | HHS | Verbrennungsversuch | 100 |  | 43 | 4.5 | 9.5 | 745 | 8.67 | 3.38 | 82.02 | 14.6 | 198.3 | 181.1 | 13.62 | 8.67 | 0 | 0 | 0 | 1.49 | 36.4 | 48.49 | 13.62 | 6.79 | P16 | F15 | 19446 | 18298 | 16500 | 49.33 | 5.25 | 0.15 | 0.014 | 41.86 | 0.011 | 0 | 0.06 | 0 | 0.06 | 9.6 | 11 | 5 | 5.2 | 6.2 | 0.6 | 0.7 | 45.3 | 0.8 | 84.4 | 5.08 | 7.86 | 3.5 | 4.32 | 3.74 | 0.45 | 0.31 | 21.18 | 0.48 | 0.17 | 0.27 | 0.12 | 0.15 | 0.13 | 0.02 | 0.01 | 0.72 | 0.02 | 1717.8 | 2657.9 | 1182.3 | 1459.5 | 1264.2 | 150.5 | 103.3 | 7159 | 162.1 | < 1 | < 0,8 | < 2 | < 0,2 | 25 | < 1 | 2 | 229 | < 2 | 12 | < 0,05 | 3 | 7
2 | 1-SÜ-H50_2-LPM1 | Verbrennungsversuch | 2/3 |  | 46.2 | 4.4 | 10.6 | 1185.4 | 9.13 | 4.64 | 76.5 | 18.86 | 239.1 | 217.3 | 15.84 | 9.13 | 0 | 0 | 0 | 0.59 | 34.88 | 48.7 | 15.84 | 6.55 | P16 | F20 | 19172 | 18029 | 16161 | 48.56 | 5.24 | 0.59 | 0.068 | 40.71 | 0.199 | 0.22 | 0.49 | 0.08 | 0.57 | 3.3 | 20.3 | 2.4 | 15.4 | 3.6 | 2.7 | 2.8 | 21.3 | 0.4 | 72.1 | 1.73 | 14.48 | 1.66 | 12.8 | 2.19 | 2.02 | 1.22 | 9.94 | 0.23 | 0.05 | 0.39 | 0.04 | 0.5 | 0.06 | 0.09 | 0.04 | 0.29 | 0.01 | 468.3 | 3925.4 | 448.1 | 5043.8 | 622.4 | 906.4 | 350.2 | 2867 | 70.2 | < 1 | < 0,8 | 1 | 0.2 | 20 | < 1 | 11 | 89 | < 0 | 9 | < 0,03 | 1 | 25
3 | 2-SÜ-H50_1-LPM1 | Verbrennungsversuch | 1/3 |  | 47.6 | 5.2 | 9.2 | 1969.3 | 9.06 | 4.85 | 73.5 | 21.65 | 253.3 | 230.3 | 21.96 | 9.06 | 0 | 0 | 0 | 0.64 | 28.68 | 48.72 | 21.96 | 5.94 | P16 | F25 | 19157 | 17985 | 16134 | 48.98 | 5.38 | 0.69 | 0.094 | 39.63 | 0.385 | 0.42 | 0.76 | 0.15 | 0.91 | 2.5 | 15.7 | 1.8 | 21.8 | 3.1 | 4.6 | 2.4 | 18.4 | 0.4 | 70.8 | 1.34 | 11.24 | 1.28 | 18.13 | 1.85 | 3.44 | 1.05 | 8.62 | 0.22 | 0.05 | 0.4 | 0.05 | 0.85 | 0.07 | 0.17 | 0.04 | 0.33 | 0.01 | 475.3 | 3989.5 | 454.3 | 8459.9 | 693 | 1683.5 | 396.1 | 3279.9 | 88.3 | < 0 | < 0,8 | 1 | 0.2 | 13 | < 0 | 18 | 70 | < 1 | 5 | < 0,04 | 1 | 28
4 | LPM1 | Verbrennungsversuch | 100 |  | 56.6 | 5.9 | 9.6 | 1933.1 | 8.47 | 4.43 | 79.5 | 16.07 | 226.4 | 207.2 | 16.79 | 8.47 | 0 | 0 | 0 | 0.62 | 46.47 | 36.12 | 16.79 | 7.61 | P16 | F20 | 19187 | 18073 | 16335 | 48.14 | 5.1 | 0.49 | 0.041 | 41.79 | 0.013 | 0.02 | 0.22 | 0.01 | 0.23 | 4.8 | 19.4 | 3.3 | 7.3 | 2.7 | 0.6 | 2.3 | 39.9 | 0.4 | 80.7 | 2.54 | 13.87 | 2.31 | 6.06 | 1.63 | 0.45 | 1 | 18.65 | 0.24 | 0.11 | 0.61 | 0.1 | 0.27 | 0.07 | 0.02 | 0.04 | 0.83 | 0.01 | 1124.8 | 6139.1 | 1022 | 2683.3 | 721 | 197.1 | 444.4 | 8258 | 106.2 | < 1 | < 0,8 | < 2 | 0.2 | 6 | < 1 | 7 | 78 | < 2 | 1 | < 0,05 | 1 | 33
5 | SÜ-H>50 | Verbrennungsversuch | 0 |  | 40 | 4.3 | 9.2 | 1296.3 | 8.16 | 5.06 | 70.5 | 24.44 | 238.7 | 219.2 | 13.75 | 8.16 | 0 | 0 | 0 | 0.63 | 42.03 | 43.58 | 13.75 | 7.18 | P16 | F15 | 19142 | 17941 | 16277 | 49.39 | 5.52 | 0.78 | 0.12 | 38.55 | 0.571 | 0.62 | 1.03 | 0.22 | 1.25 | 1.8 | 11.2 | 1.3 | 28.3 | 2.5 | 6.6 | 2 | 15.6 | 0.4 | 69.6 | 0.95 | 8 | 0.91 | 23.45 | 1.51 | 4.86 | 0.87 | 7.29 | 0.21 | 0.05 | 0.41 | 0.05 | 1.19 | 0.08 | 0.25 | 0.04 | 0.37 | 0.01 | 482.4 | 4053.5 | 460.4 | 11876 | 763.5 | 2460.7 | 442 | 3692.7 | 106.3 | < 1 | < 0,8 | 2 | < 0,2 | 5 | < 1 | 25 | 51 | < 2 | 2 | < 0,05 | 2 | 31
6 | BRB80 | Verbrennungsversuch | 0 |  | 47.7 | 5.2 | 9.2 | 1000.6 | 7.3 | 6.92 | 70.46 | 22.62 | 256.3 | 237.5 | 7.26 | 7.3 | 0 | 0 | 0.11 | 2.92 | 65.56 | 24.15 | 7.26 | 11.73 | P16 | F10 | 18578 | 17460 | 16007 | 49.19 | 5.37 | 0.93 | 0.131 | 36.78 | 0.679 | 0.68 | 0.47 | 0.26 | 0.6 | 1.8 | 14.1 | 1.5 | 22.9 | 2.9 | 7.2 | 2 | 14.6 | 0.3 | 67.3 | 0.95 | 10.08 | 1.05 | 19.01 | 1.75 | 5.34 | 0.87 | 6.82 | 0.18 | 0.07 | 0.7 | 0.07 | 1.32 | 0.12 | 0.37 | 0.06 | 0.47 | 0.01 | 659 | 6971.4 | 725.8 | 13151.4 | 1209.9 | 3695.1 | 603.8 | 4721.2 | 124.4 | 2 | < 0,8 | < 2 | < 0,2 | 28 | < 1 | 7 | 99 | 2 | 12 | 0.09 | 2 | 25
7 | BRB1080 | Verbrennungsversuch | 0 |  | 28.4 | 4 | 7.1 | 3035 | 8.11 | 19.14 | 63.13 | 17.73 | 242 | 222.4 | 9.52 | 8.11 | 0 | 0 | 0 | 1.68 | 37.53 | 51.27 | 9.52 | 6.98 | P16 | F10 | 17095 | 16103 | 14599 | 45.7 | 4.91 | 1.33 | 0.189 | 27.96 | 0.762 | 0.79 | 0.88 | 0.26 | 1.13 | 5.2 | 15.5 | 5.3 | 11.9 | 2.8 | 3.8 | 2.7 | 35.6 | 0.5 | 83.3 | 2.75 | 11.08 | 3.71 | 9.88 | 1.69 | 2.82 | 1.18 | 16.64 | 0.3 | 0.53 | 2.12 | 0.71 | 1.89 | 0.32 | 0.54 | 0.23 | 3.18 | 0.06 | 5267.3 | 21202.3 | 7094.9 | 18907.6 | 3232 | 5395.5 | 2255.3 | 31849.5 | 573.7 | < 1 | 1.3 | 6 | < 0,2 | 64 | 2 | 18 | 241 | 4 | 29 | 0.07 | 6 | 64
8 | 2-BRB80_1-LPM2 | Verbrennungsversuch | 1/3 |  | 35.8 | 4.5 | 8 | 785.8 | 7.93 | 5.34 | 73.86 | 20.8 | 251.5 | 231.5 | 11.16 | 7.93 | 0 | 0 | 0 | 0.7 | 37.57 | 50.57 | 11.16 | 6.88 | P16 | F15 | 19049 | 17907 | 16293 | 49.61 | 5.4 | 0.72 | 0.095 | 38.38 | 0.466 | 0.46 | 0.36 | 0.17 | 0.45 | 2.5 | 17.7 | 2 | 18.3 | 3.3 | 5.1 | 2.4 | 17.8 | 0.3 | 69.3 | 1.34 | 12.63 | 1.38 | 15.16 | 2.01 | 3.76 | 1.05 | 8.3 | 0.2 | 0.06 | 0.59 | 0.06 | 0.93 | 0.1 | 0.25 | 0.05 | 0.4 | 0.01 | 593.1 | 5934.7 | 631.2 | 9310.2 | 990.6 | 2506.5 | 504 | 3965.5 | 100.4 | 1 | < 0,8 | < 2 | < 0,2 | 28 | < 1 | 6 | 102 | 1 | 12 | 0.06 | 1 | 24
9 | 1-BRB80_2-LPM2 | Verbrennungsversuch | 2/3 |  | 35 | 4.2 | 8.4 | 602.7 | 6.77 | 3.76 | 77.26 | 18.98 | 244.6 | 228 | 7.85 | 6.77 | 0 | 0 | 0.23 | 1.55 | 37.63 | 52.74 | 7.85 | 7.03 | P16 | F10 | 19521 | 18354 | 16946 | 50.02 | 5.43 | 0.51 | 0.059 | 39.97 | 0.253 | 0.23 | 0.25 | 0.09 | 0.3 | 3.3 | 21.2 | 2.4 | 13.6 | 3.8 | 2.9 | 2.8 | 20.9 | 0.4 | 71.4 | 1.73 | 15.18 | 1.7 | 11.32 | 2.27 | 2.18 | 1.22 | 9.79 | 0.22 | 0.05 | 0.49 | 0.05 | 0.55 | 0.08 | 0.13 | 0.04 | 0.32 | 0.01 | 527.1 | 4898.1 | 536.5 | 5468.9 | 771.2 | 1317.9 | 404.1 | 3209.9 | 76.3 | 1 | < 0,8 | < 2 | < 0,2 | 28 | < 1 | 5 | 105 | 1 | 12 | 0.03 | 1 | 23
10 | 2-BRB1080_1-LPM2 | Verbrennungsversuch | 1/3 |  | 37.1 | 4.2 | 8.8 | 2206.3 | 7.97 | 13.49 | 68.97 | 17.54 | 256.2 | 235.8 | 18.13 | 7.97 | 0 | 0 | 0 | 0.53 | 27.3 | 54.03 | 18.13 | 6.01 | P16 | F20 | 18061 | 17002 | 15453 | 47.28 | 5.1 | 0.99 | 0.134 | 32.5 | 0.521 | 0.53 | 0.63 | 0.17 | 0.8 | 4.8 | 18.6 | 4.5 | 10.9 | 3.3 | 2.8 | 2.9 | 31.8 | 0.5 | 80 | 2.54 | 13.29 | 3.15 | 9.08 | 1.97 | 2.08 | 1.25 | 14.85 | 0.28 | 0.37 | 1.54 | 0.49 | 1.31 | 0.23 | 0.36 | 0.16 | 2.21 | 0.04 | 3665.3 | 15422 | 4877.2 | 13147.6 | 2338.6 | 3640.1 | 1604.9 | 22051.1 | 399.9 | < 1 | 0.9 | 4 | < 0,2 | 52 | 1 | 13 | 197 | 3 | 23 | 0.05 | 4 | 50
11 | 1-BRB1080_2-LPM2 | Verbrennungsversuch | 2/3 |  | 41.1 | 4 | 10.3 | 1931.9 | 7.57 | 7.83 | 74.81 | 17.36 | 229.9 | 212.5 | 10.3 | 7.57 | 0 | 0 | 0.08 | 0.82 | 51.02 | 37.78 | 10.3 | 8.3 | P16 | F15 | 19027 | 17901 | 16362 | 48.86 | 5.28 | 0.64 | 0.079 | 37.03 | 0.281 | 0.27 | 0.39 | 0.09 | 0.47 | 4.4 | 21.7 | 3.7 | 10 | 3.7 | 1.8 | 3 | 27.9 | 0.4 | 76.7 | 2.33 | 15.51 | 2.59 | 8.27 | 2.25 | 1.34 | 1.32 | 13.06 | 0.26 | 0.21 | 0.96 | 0.27 | 0.74 | 0.14 | 0.19 | 0.1 | 1.23 | 0.02 | 2063.2 | 9641.7 | 2659.6 | 7387.7 | 1445.2 | 1884.7 | 954.6 | 12252.6 | 226.1 | < 1 | 0.4 | 2 | < 0,2 | 40 | 1 | 9 | 152 | 1 | 18 | 0.02 | 2 | 36
12 | 1-SÜ50_2-LPM2 | Verbrennungsversuch | 2/3 |  | 38.7 | 4.1 | 9.5 | 3334.3 | 7.77 | 5.15 | 76.4 | 18.45 | 260.3 | 240 | 16.35 | 7.77 | 0 | 0 | 0 | 0.9 | 51.09 | 31.66 | 16.35 | 8.31 | P16 | F20 | 19193 | 18029 | 16439 | 50.56 | 5.57 | 0.51 | 0.053 | 37.97 | 0.197 | 0.17 | 0.43 | 0.08 | 0.51 | 4.4 | 21 | 2.8 | 10.7 | 3.6 | 1.7 | 2.9 | 29 | 0.8 | 76.8 | 2.33 | 15.03 | 1.95 | 8.87 | 2.16 | 1.24 | 1.26 | 13.57 | 0.46 | 0.13 | 0.61 | 0.1 | 0.54 | 0.09 | 0.1 | 0.06 | 0.84 | 0.04 | 1329.6 | 6138 | 958.2 | 5403 | 886.1 | 1020.7 | 564 | 8353 | 371.4 | 0 | 0 | 1 | < 0,2 | 21 | < 1 | 9 | 95 | 0 | 9 | < 0,05 | 1 | 26
13 | 2-SÜ50_1-LPM2 | Verbrennungsversuch | 1/3 |  | 33.6 | 4.3 | 7.9 | 4725.2 | 6.31 | 8.12 | 72.14 | 19.74 | 278.3 | 260.7 | 31.65 | 6.31 | 0 | 0 | 0 | 1.87 | 21.13 | 45.35 | 31.65 | 5.11 | P16 | F30+ | 18394 | 17258 | 16015 | 50.68 | 5.67 | 0.71 | 0.082 | 34.37 | 0.354 | 0.33 | 0.72 | 0.15 | 0.87 | 4.8 | 17.3 | 2.7 | 12.4 | 2.9 | 2.5 | 2.6 | 33.9 | 1.1 | 80.3 | 2.55 | 12.33 | 1.87 | 10.28 | 1.78 | 1.88 | 1.12 | 15.87 | 0.69 | 0.22 | 0.84 | 0.15 | 0.92 | 0.12 | 0.19 | 0.08 | 1.43 | 0.07 | 2198.1 | 8414.6 | 1474.6 | 9178.4 | 1220.3 | 1912.2 | 823.8 | 14251.9 | 690.5 | 1 | 0.1 | 2 | < 0,2 | 14 | < 1 | 14 | 83 | 0 | 6 | < 0,05 | 2 | 31
14 | 1-IFBB-Pellets_2-NHP | Verbrennungsversuch | 2/3 |  | 38 | 3.6 | 10.6 | 1229.9 | 6.75 | 2.75 | 81.52 | 15.73 | 738.8 | 689 | - | 6.75 | - | - | - | - | - | - | - | - | - | - | 20114 | 18851 | 17414 | 49.54 | 5.52 | 0.52 | 0.034 | 41.6 | 0.029 | 0.03 | 0.72 | 0.15 | 0.87 | 1.7 | 22 | 1.2 | 12.6 | 5.7 | 0.4 | 4.3 | 22.1 | 0.1 | 70.1 | 0.9 | 15.72 | 0.84 | 10.46 | 3.46 | 0.3 | 1.88 | 10.33 | 0.06 | 0.05 | 0.22 | 0.03 | 0.18 | 0.06 | 0.01 | 0.04 | 0.69 | 0 | 530.5 | 2211.3 | 333 | 1831.5 | 551.6 | 81.7 | 410.7 | 6886.1 | 45.8 | < 1 | < 0,8 | < 2 | < 0,2 | 9 | < 1 | < 1 | 81 | 1 | 2 | < 0,05 | 1 | 17
15 | IFBB-Pellets | Verbrennungsversuch | 0 |  | 39.8 | 4 | 10 | 2444.5 | 8.36 | 7.61 | 75.1 | 17.29 | 817.1 | 748.8 | - | 8.36 | - | - | - | - | - | - | - | - | - | - | 18825 | 17494 | 15826 | 46.81 | 5.31 | 1.3 | 0.082 | 38.79 | 0.088 | 0.08 | 0.45 | 0 | 0.45 | 3.9 | 9.8 | 1.8 | 7.4 | 3 | 0.4 | 3.3 | 57.7 | 0.3 | 87.6 | 2.06 | 7 | 1.26 | 6.14 | 1.81 | 0.3 | 1.44 | 26.97 | 0.18 | 0.16 | 0.53 | 0.1 | 0.47 | 0.14 | 0.02 | 0.11 | 2.05 | 0.01 | 1571 | 5330.8 | 958.2 | 4675.6 | 1377.1 | 225.9 | 1096.1 | 20528 | 136.9 | < 1 | < 0,8 | < 2 | < 0,2 | 28 | < 1 | < 1 | 50 | 3 | 6 | < 0,05 | 2 | 36
16 | 2IFBB-Pellets_1NHP | Verbrennungsversuch | 1/3 |  | 46 | 4.7 | 9.8 | 1976.2 | 8.63 | 5.18 | 78.31 | 16.51 | 785.9 | 718 | - | 8.63 | - | - | - | - | - | - | - | - | - | - | 19469 | 18172 | 16393 | 48.17 | 5.42 | 0.91 | 0.058 | 40.2 | 0.059 | 0.06 | 0.58 | 0.08 | 0.66 | 2.8 | 15.9 | 1.5 | 10 | 4.4 | 0.4 | 3.8 | 39.9 | 0.2 | 78.9 | 1.48 | 11.36 | 1.05 | 8.3 | 2.63 | 0.3 | 1.66 | 18.65 | 0.12 | 0.11 | 0.38 | 0.06 | 0.33 | 0.1 | 0.02 | 0.08 | 1.37 | 0.01 | 1050.8 | 3771.1 | 645.6 | 3253.5 | 964.4 | 153.8 | 753.4 | 13707.1 | 91.3 | < 1 | < 0,8 | < 2 | < 0,2 | 19 | < 1 | < 1 | 65 | 2 | 4 | < 0.05 | 1 | 27
17 | NHP | Verbrennungsversuch | 100 |  | 32.2 | 4 | 8.1 | 94.8 | 6.14 | 0.32 | 84.72 | 14.96 | 691.2 | 648.7 | - | 6.14 | - | - | - | - | - | - | - | - | - | - | 20758 | 19529 | 18181 | 50.9 | 5.63 | 0.14 | 0.011 | 43 | < 0,005 | 0 | 0.85 | 0.23 | 1.08 | 0.6 | 28.1 | 0.9 | 15.2 | 7.1 | 0.4 | 4.8 | 4.3 | 0 | 61.4 | 0.32 | 20.08 | 0.63 | 12.62 | 4.28 | 0.3 | 2.09 | 2.01 | 0.01 | 0 | 0.07 | 0 | 0.04 | 0.01 | 0.001 | 0.01 | 0.01 | 0 | 10.3 | 651.6 | 20.4 | 409.4 | 138.9 | 9.6 | 68 | 65.2 | 0.2 | < 1 | < 0,8 | < 2 | < 0,2 | < 1 | < 1 | < 1 | 96 | < 2 | < 1 | < 0,05 | < 1 | 8
18 | 2-SÜ-H_wash-zoFF_1-LPM2 | Verbrennungsversuch | 1/3 |  | 19.9 | 4.1 | 4.9 | 260.4 | 9.26 | 2.66 | 79.4 | 17.94 | 194.8 | 176.8 | 17.93 | 9.26 | 0 | 0 | 0 | 0 | 21.12 | 60.94 | 17.93 | 5.7 | P16 | F20 | 19799 | 18722 | 16764 | 50.01 | 4.92 | 0.64 | 0.111 | 41.59 | 0.067 | 0.04 | 0.16 | 0.03 | 0.19 | 5.1 | 18.5 | 3.4 | 9.3 | 3.2 | 1.9 | 2.3 | 34.4 | 0.5 | 78.6 | 2.72 | 13.25 | 2.4 | 7.69 | 1.93 | 1.43 | 0.99 | 16.06 | 0.28 | 0.07 | 0.34 | 0.06 | 0.2 | 0.05 | 0.04 | 0.03 | 0.44 | 0.01 | 736.1 | 3411.8 | 646.9 | 2049 | 498.3 | 401.1 | 253.1 | 4382.3 | 75.3 | < 1 | < 0,8 | < 2 | < 0,2 | 15 | < 1 | 6 | 65 | < 2 | 5 | < 0.05 | 1 | 154
19 | SÜ-H_wash_grob | Verbrennungsversuch | 0 |  | 31.9 | 3.3 | 9.7 | 622.4 | 10.08 | 3.76 | 72.82 | 23.42 | 241.5 | 217.2 | 11.28 | 10.08 | 0 | 0 | 0 | 0.27 | 34.71 | 53.74 | 11.28 | 6.64 | P16 | F15 | 19660 | 18635 | 16509 | 49.57 | 4.68 | 0.91 | 0.089 | 40.59 | 0.398 | 0.52 | 0.94 | 0.19 | 1.13 | 1.4 | 13.2 | 1.5 | 28.3 | 2 | 6.4 | 2 | 12 | 0.3 | 67.1 | 0.74 | 9.43 | 1.05 | 23.49 | 1.21 | 4.75 | 0.87 | 5.61 | 0.18 | 0.03 | 0.35 | 0.04 | 0.88 | 0.05 | 0.18 | 0.03 | 0.21 | 0.01 | 278.3 | 3544 | 394.1 | 8825.6 | 453.1 | 1783.6 | 327.9 | 2107.2 | 67.6 | < 1 | < 0,8 | < 2 | < 0.2 | 102 | < 1 | 49 | 64 | < 2 | 2 | < 0.05 | 2 | 103
20 | 1-SÜ-H_wash-zoFF_2-LPM2 | Verbrennungsversuch | 2/3 |  | 46.9 | 4.9 | 9.6 | 532.3 | 8.36 | 2.42 | 78.15 | 19.43 | 217.9 | 199.7 | 17.95 | 8.36 | 0 | 0 | 0 | 0.46 | 23.96 | 57.64 | 17.95 | 5.85 | P16 | F20 | 19896 | 18761 | 16988 | 50.23 | 5.19 | 0.47 | 0.067 | 41.57 | 0.054 | 0.03 | 0.15 | 0.02 | 0.17 | 4.6 | 21.7 | 3.2 | 9.1 | 3.7 | 1.4 | 2.7 | 29.2 | 0.4 | 76 | 2.42 | 15.49 | 2.21 | 7.58 | 2.23 | 1.01 | 1.19 | 13.66 | 0.26 | 0.06 | 0.36 | 0.05 | 0.18 | 0.05 | 0.03 | 0.03 | 0.34 | 0.01 | 598.6 | 3636.6 | 544.4 | 1838.3 | 525.1 | 265.2 | 278.7 | 3418.3 | 63.8 | < 1 | < 0,8 | < 2 | < 0.2 | 21 | < 1 | 5 | 87 | < 2 | 9 | < 0.05 | 0 | 88
21 | IFBB-Pellets | Verbrennungsversuch | 0 |  | 30 | 3.3 | 9 | 1901.7 | 8.63 | 7.61 | 75.1 | 17.29 | n.b. | n.b. | - | 8.63 | - | - | - | - | - | - | - | - | - | - | 18825 | 17494 | 15773 | 46.81 | 5.31 | 1.3 | 0.082 | 38.79 | 0.088 | 0.08 | 0.45 | 0 | 0.45 | 3.9 | 9.8 | 1.8 | 7.4 | 3 | 0.4 | 3.3 | 57.7 | 0.3 | 87.6 | 2.06 | 7 | 1.26 | 6.14 | 1.81 | 0.3 | 1.44 | 26.97 | 0.18 | 0.16 | 0.53 | 0.1 | 0.47 | 0.14 | 0.02 | 0.11 | 2.05 | 0.01 | 1571 | 5330.8 | 958.2 | 4675.6 | 1377.1 | 225.9 | 1096.1 | 20528 | 136.9 | < 1 | < 0,8 | < 2 | < 0,2 | 28 | < 1 | < 1 | 50 | 3 | 6 | < 0,05 | 2 | 36
22 | LPM2 | Verbrennungsversuch | 100 |  | 31.4 | 3.3 | 9.5 | 418.9 | 7.64 | 2.18 | 80.65 | 17.17 | 244.3 | 225.7 | - | 7.64 | - | - | - | - | - | - | - | - | - | - | 19993 | 18800 | 17177 | 50.44 | 5.46 | 0.3 | 0.024 | 41.56 | 0.04 | 0.01 | 0.14 | 0 | 0.14 | 4 | 24.8 | 2.9 | 9 | 4.2 | 0.8 | 3.2 | 24.1 | 0.4 | 73.4 | 2.12 | 17.72 | 2.03 | 7.47 | 2.53 | 0.59 | 1.4 | 11.27 | 0.24 | 0.05 | 0.39 | 0.04 | 0.16 | 0.06 | 0.01 | 0.03 | 0.25 | 0.01 | 461.2 | 3861.4 | 441.9 | 1627.7 | 551.8 | 129.3 | 304.2 | 2454.2 | 52.2 | < 1 | < 0,8 | < 2 | < 0,2 | 28 | < 1 | 4 | 108 | < 2 | 12 | < 0,05 | < 1 | 22
Anmerkungen
Alle Angaben der Brennstoffmischungen (außer der Wassergehalt und die Schüttdichte) wurden über die anteilige Zusammensetzung der reinen Brennstoffe berechnet
Werte unterhalb der Bestimmungsgrenze wurden bei Umrechnungen mit "0" angenommen
1bezieht sich auf die Zumischung von Referenzbrennstoff

## BRB_Ascheanalytik
|  |  |  | Oberbegriff | Immediatanalyse und Heizwert |  |  |  | Elemente Biomasse | [9 empty] | Elemente Laborasche 550 °C |  |  |  |  | Ascheschmelzverhalten | [6 empty] | Sinterverhalten 600 °C |  |  |  | Sinterverhalten 800 °C |  |  |  | Sinterverhalten 1000 °C |  |  |  | Sinterverhalten 1200 °C |  |  |  | Hauptelemente Asche 550 °C angegeben in Oxiden und als Elemente | [18 empty] | Hauptelemente Biomasse (Umrechnung aus den Analysen der Aschen 550°C ) angegeben in Ma.-% und mg/kg | [17 empty] | Spurenelemente Biomasse | [12 empty] | Spurenelemente Asche (berechnet aus den Spurenelementen der Biomasse) | [12 empty] | Chemische Fraktionierung - Hauptelemete in Biomassen | [11 empty] | Chemische Fraktionierung - Hauptelemete in Biomassen -> löslich in Wasser und NH2Ac | [11 empty] | Chemische Fraktionierung - Hauptelemete in Biomassen -> löslich in HCl und Verbleib im festen Rückstand | [11 empty] | CF
Nr | *Bezeichnung | Gruppe I | Gruppe II | Parameter | Wasser-gehalt | Asche-gehalt | Flüchtige | Heizwert | [15 empty] | Sinter-beginn | Schrum-pfung | Erweichungs-temperatur | Halbkugel-temperatur | Fließ-temperatur | Massen-verlust | Massen-verlust | Tend. to Slag Form. | Massen-verlust | Massen-verlust | Disint. Degree | [111 empty] | löslich | fest
|  |  |  | Formelzeichen | M | A | VM | Hu | C | H | N | S | O | Cl ges | Cl wl | K wl | Na wl | Σ(K,Na)wl | C | H | N | S | Cl | SB | SST | DT | HT | FT | Δm | Δm | TSF | Δ m | Δ m | DD | TSF | Δ m | Δ m | DD | TSF | Δ m | Δ m | DD | TSF | Δ m | Δ m | DD | Al2O3 | CaO | Fe2O3 | K2O | MgO | Na2O | P2O5 | SiO2 | TiO2 | Summe Oxide | Al | Ca | Fe | K | Mg | Na | P | Si | Ti | Al | Ca | Fe | K | Mg | Na | P | Si | Ti | Al | Ca | Fe | K | Mg | Na | P | Si | Ti | Sb | As | Pb | Cd | Cr | Co | Cu | Mn | Mo | Ni | Hg | V | Zn | Sb | As | Pb | Cd | Cr | Co | Cu | Mn | Mo | Ni | Hg | V | Zn | Al | Ca | Fe | K | Mg | Mn | Na | P | S | Si | Ti | Zn | Al | Ca | Fe | K | Mg | Mn | Na | P | S | Si | Ti | Zn | Al | Ca | Fe | K | Mg | Mn | Na | P | S | Si | Ti | Zn | ∑ | ∑
|  |  |  | Einheit | Ma.-% | Ma.-% | Ma.-% | kJ/kg | Ma.-% | Ma.-% | Ma.-% | Ma.-% | Ma.-% | Ma.-% | Ma.-% | Ma.-% | Ma.-% | Ma.-% | Ma.-% | Ma.-% | Ma.-% | Ma.-% | Ma.-% | °C | °C | °C | °C | °C | g | Ma.-% | Ma.-% | g | Ma.-% | - | Ma.-% | g | Ma.-% | - | Ma.-% | g | Ma.-% | - | Ma.-% | g | Ma.-% | - | Ma.-% | Ma.-% | Ma.-% | Ma.-% | Ma.-% | Ma.-% | Ma.-% | Ma.-% | Ma.-% | Ma.-% | Ma.-% | Ma.-% | Ma.-% | Ma.-% | Ma.-% | Ma.-% | Ma.-% | Ma.-% | Ma.-% | Ma.-% | Ma.-% | Ma.-% | Ma.-% | Ma.-% | Ma.-% | Ma.-% | Ma.-% | Ma.-% | mg/kg BS | mg/kg BS | mg/kg BS | mg/kg BS | mg/kg BS | mg/kg BS | mg/kg BS | mg/kg BS | mg/kg BS | mg/kg | mg/kg | mg/kg | mg/kg | mg/kg | mg/kg | mg/kg | mg/kg | mg/kg | mg/kg | mg/kg | mg/kg | mg/kg | mg/kg | mg/kg | mg/kg | mg/kg | mg/kg | mg/kg | mg/kg | mg/kg | mg/kg | mg/kg | mg/kg | mg/kg | mg/kg | mg/kg | mg/kg | mg/kg | mg/kg | mg/kg | mg/kg | mg/kg | mg/kg | mg/kg | mg/kg | mg/kg | mg/kg | mg/kg | mg/kg | mg/kg | mg/kg | mg/kg | mg/kg | mg/kg | mg/kg | mg/kg | mg/kg | mg/kg | mg/kg | mg/kg | mg/kg | mg/kg | mg/kg | mg/kg | mg/kg | mg/kg | mg/kg | mg/kg | mg/kg | mg/kg | mg/kg | Ma.-% | Ma.-%
|  |  |  | Bezugszustand | ar | d | d | d | d | d | d | d | d | d | d | d | d | d | d | d | d | d | d | ad | ad | ad | ad | ad | ad | ad | ad | ad | ad | - |  | ad | ad | - |  | ad | ad | - |  | ad | ad | - | d | d | d | d | d | d | d | d | d | d | d | d | d | d | d | d | d | d | d | d | d | d | d | d | d | d | d | d | d | d | d | d | d | d | d | d | d | d | d | d | d | d | d | d | d | d | d | d | d | d | d | d | d | d | d | d | d | d | d | d | d | d | d | d | d | d | d | d | d | d | d | d | d | d | d | d | d | d | d | d | d | d | d | d | d | d | d | d | d | d | d | d | d | d | d | d | d | d | d | d | d
|  |  |  | Bezugsprobe | AP | LP | LP | LP | LP | LP | LP | LP | LP | LP | LP | LP | LP | LP | LP-ash | LP-ash | LP-ash | LP-ash | LP-ash | LP-ash | LP-ash | LP-ash | LP-ash | LP-ash | LP-ash | LP-ash | LP-ash | LP-ash | LP-ash | LP-ash | LP-ash | LP-ash | LP-ash | LP-ash | LP-ash | LP-ash | LP-ash | LP-ash | LP-ash | LP-ash | LP-ash | LP-ash | LP-ash | LP-ash | LP-ash | LP-ash | LP-ash | LP-ash | LP-ash | LP-ash | LP-ash | LP-ash | LP-ash | LP-ash | LP-ash | LP-ash | LP-ash | LP-ash | LP-ash | LP-ash | LP-ash | LP | LP | LP | LP | LP | LP | LP | LP | LP | LP | LP | LP | LP | LP | LP | LP | LP | LP | LP | LP | LP | LP | LP | LP | LP | LP | LP | LP | LP | LP | LP | LP-ash | LP-ash | LP-ash | LP-ash | LP-ash | LP-ash | LP-ash | LP-ash | LP-ash | LP-ash | LP-ash | LP-ash | LP-ash | LP | LP | LP | LP | LP | LP | LP | LP | LP | LP | LP | LP | LP | LP | LP | LP | LP | LP | LP | LP | LP | LP | LP | LP | LP | LP | LP | LP | LP | LP | LP | LP | LP | LP | LP | LP | LP | LP
|  |  |  | Bestimmungsgrenze | [52 empty] | 0.1 | 0.1 | 0.1 | 0.1 | 0.1 | 0.1 | 0.1 | 0.1 | 0.1 | [18 empty] | 1 | 0.8 | 2 | 0.2 | 1 | 1 | 1 | 1 | 2 | 1 | 0.05 | 1 | 1
1 | SÜ>50 | Kompost-Siebüberlauf | AK_1 |  | 29.93 | 11.09 | 67.88 | 18532 | 50.8 | 5.8 | 0.92 | 0.112 | 30.8 | 0.511 | 0.498 | 1.007 | 0.222 | 1.229 | 2.44 | 0.2 | n.b. | 0.002 | 4.608 | 858 | 991 | 1108 | 1140 | 1169 | 0.006 | 20.18 | 2.61 | 0.04 | 8.56 | 1 | 5.6 | 0.06 | 11.36 | 2 | 77.02 | 0.09 | 18.1 | 2 | 100 | 0.1 | 19.89 | 4 | 5.22 | 13.49 | 2.57 | 14.07 | 2.32 | 3.41 | 2.24 | 38.87 | 1.52 | 83.7 | 2.76 | 9.64 | 1.79 | 11.68 | 1.4 | 2.53 | 0.98 | 18.17 | 0.91 | 0.307 | 1.069 | 0.199 | 1.295 | 0.155 | 0.28 | 0.108 | 2.015 | 0.101 | 3066.5 | 10691.3 | 1990.9 | 12953.7 | 1554.5 | 2803.6 | 1083.6 | 20150.7 | 1009.6 | 1 | 0.1 | 3 | 0 | 8 | 0 | 19 | 70 | 0 | 3 | 0 | 2 | 35 | 9.02 | 0.9 | 27.05 | 0 | 72.14 | 0 | 171.33 | 631.2 | 0 | 27.05 | 0 | 18.03 | 315.6 | 5610 | 13000 | 3320 | 13800 | 1820 | 152 | 2820 | 1220 | 1530 | 25000 | 417 | 143 | 334 | 5794.2 | 218.5 | 11708.5 | 923.4 | 44.6 | 2480.1 | 409.7 | 469.3 | 719.6 | 10.8 | 18.4 | 5276 | 7205.8 | 3101.5 | 2091.5 | 896.6 | 107.4 | 339.9 | 810.3 | 1060.7 | 24280.4 | 406.2 | 124.6 | 33.6 | 66.4
2 | SÜ-H>50 | Kompost-Siebüberlauf | AK_1 |  | 36.19 | 5.06 | 70.5 | 17941 | 49.4 | 5.5 | 0.78 | 0.12 | 38.6 | 0.571 | 0.619 | 1.025 | 0.22 | 1.245 | 4.42 | 0.4 | n.b. | 0.009 | 11.285 | 491 | 540 | 646 | 1256 | 1272 | 0.011 | 40.15 | 96.08 | 0.04 | 7.81 | 3 | 100 | 0.05 | 10.69 | 4 | 100 | 0.19 | 38.71 | 3 | 100 | 0.24 | 46.58 | 4 | 1.8 | 11.2 | 1.3 | 28.25 | 2.5 | 6.55 | 2 | 15.6 | 0.35 | 69.55 | 0.95 | 8 | 0.91 | 23.45 | 1.51 | 4.86 | 0.87 | 7.29 | 0.21 | 0.048 | 0.405 | 0.046 | 1.188 | 0.076 | 0.246 | 0.044 | 0.369 | 0.011 | 482.4 | 4053.5 | 460.4 | 11876 | 763.5 | 2460.7 | 442 | 3692.7 | 106.3 | < 1 | < 0,8 | 2 | < 0,2 | 5 | < 1 | 25 | 51 | < 2 | 2 | < 0,05 | 2 | 31 | 0 | 0 | 39.53 | 0 | 98.81 | 0 | 494.07 | 1007.91 | 0 | 39.53 | 0 | 39.53 | 612.65 | 909 | 5780 | 1380 | 11400 | 896 | 78.4 | 2480 | 551.5 | 1060 | 8230 | 125 | 32.3 | 92.2 | 2863.5 | 88.9 | 10688.4 | 624.2 | 30.7 | 2297.5 | 267.4 | 310.9 | 210.4 | 3.6 | 5.6 | 816.8 | 2916.6 | 1291.2 | 711.6 | 271.8 | 47.7 | 182.5 | 284.1 | 749.1 | 8019.6 | 121.5 | 26.7 | 53.1 | 46.9
3 | BRB>80 | Kompost-Siebüberlauf | AK_2 |  | 24.98 | 6.92 | 70.46 | 18244 | 49.2 | 5.4 | 0.93 | 0.131 | 36.8 | 0.68 | 0.68 | 0.47 | 0.26 | 0.6 | 4.027 | 0.3 | n.b. | 0.006 | 9.827 | 505 | 571 | 1163 | 1233 | 1266 | 0.01 | 37.88 | 89.24 | 0.03 | 6.08 | 3 | 99.02 | 0.06 | 11.41 | 4 | 98.45 | 0.18 | 35.6 | 3 | 100 | 0.22 | 42.78 | 4 | 1.8 | 14.1 | 1.5 | 22.9 | 2.9 | 7.2 | 2 | 14.6 | 0.3 | 67.3 | 0.95 | 10.08 | 1.05 | 19.01 | 1.75 | 5.34 | 0.87 | 6.82 | 0.18 | 0.066 | 0.697 | 0.073 | 1.315 | 0.121 | 0.37 | 0.06 | 0.472 | 0.012 | 659 | 6971.4 | 725.8 | 13151.4 | 1209.9 | 3695.1 | 603.8 | 4721.2 | 124.4 | 2 | < 0,8 | < 2 | < 0,2 | 28 | < 1 | 7 | 99 | 2 | 12 | 0.09 | 2 | 25 | 28.9 | 0 | 0 | 0 | 404.62 | 0 | 101.16 | 1430.64 | 28.9 | 173.41 | 1.3 | 28.9 | 361.27 | 269 | 3610 | 530 | 10100 | 706 | 67.4 | 2780 | 278 | 847 | 1210 | 59.9 | 291 | 35 | 1677.9 | 36.6 | 9751.4 | 558 | 32.7 | 2625.4 | 178.3 | 325 | 83.9 | 1.3 | 25.3 | 234 | 1932.1 | 493.5 | 348.6 | 148 | 34.7 | 154.6 | 99.7 | 522 | 1126.1 | 58.7 | 265.7 | 73.9 | 26.1
4 | BRB10-80 | Kompost-Siebüberlauf | AK_2 |  | 25.11 | 19.14 | 63.13 | 17274 | 45.7 | 4.9 | 1.33 | 0.189 | 28 | 0.76 | 0.79 | 0.88 | 0.26 | 1.13 | 2.76 | 0.2 | n.b. | 0.003 | 3.971 | 1047 | 1098 | 1139 | 1156 | 1168 | 0.004 | 14.3 | 1.6 | 0.03 | 6.19 | 1 | 2.49 | 0.04 | 7.84 | 1 | 30.41 | 0.09 | 17.34 | 2 | 100 | 0.11 | 21.05 | 4 | 5.2 | 15.5 | 5.3 | 11.9 | 2.8 | 3.8 | 2.7 | 35.6 | 0.5 | 83.3 | 2.75 | 11.08 | 3.71 | 9.88 | 1.69 | 2.82 | 1.18 | 16.64 | 0.3 | 0.527 | 2.12 | 0.709 | 1.891 | 0.323 | 0.54 | 0.226 | 3.185 | 0.057 | 5267.3 | 21202.3 | 7094.9 | 18907.6 | 3232 | 5395.5 | 2255.3 | 31849.5 | 573.7 | < 1 | 1.3 | 6 | < 0,2 | 64 | 2 | 18 | 241 | 4 | 29 | 0.07 | 6 | 64 | 0 | 6.79 | 31.35 | 0 | 334.38 | 10.45 | 94.04 | 1259.14 | 20.9 | 151.52 | 0.37 | 31.35 | 334.38 | 3380 | 10300 | 3070 | 13200 | 1880 | 120 | 3830 | 865 | 1380 | 12600 | 331 | 37.8 | 96 | 4804.8 | 111.6 | 12023.4 | 959.3 | 46.4 | 3299.3 | 198 | 535.5 | 260.1 | 3.7 | 6.9 | 3284 | 5495.2 | 2958.4 | 1176.6 | 920.7 | 73.6 | 530.7 | 667 | 844.5 | 12339.9 | 327.3 | 30.9 | 43.8 | 56.2
5 | SÜ-H_AK3 | Kompost-Siebüberlauf | AK_3 |  | 36.86 | 8.91 | 66.63 | 16867 | 47.4 | 4.9 | 1.13 | 0.12 | 37.2 | 0.37 | 0.561 | 0.86 | 0.18 | 1.04 | 2.583 | 0.3 | n.b. | 0.003 | 4.153 | 841 | 895 | 930 | 1106 | 1133 | 0.005 | 15.5 | 2.94 | 0.04 | 8.5 | 2 | 2.55 | 0.05 | 10.28 | 2 | 100 | 0.1 | 19.51 | 4 | 100 | 0.11 | 22.69 | 4 | 5.1 | 9.2 | 3.2 | 16.5 | 2.5 | 3.8 | 1.8 | 40.2 | 0.4 | 82.7 | 2.7 | 6.58 | 2.24 | 13.7 | 1.51 | 2.82 | 0.79 | 18.79 | 0.24 | 0.241 | 0.586 | 0.199 | 1.221 | 0.134 | 0.251 | 0.07 | 1.674 | 0.021 | 2405.2 | 5859 | 1994.4 | 12205.6 | 1343.5 | 2512 | 700 | 16744.2 | 213.7 | < 1 | < 0,8 | 4 | 0.4 | 37 | < 1 | 9 | 94 | < 2 | 15 | < 0.05 | 4 | 32 | 0 | 0 | 44.89 | 4.49 | 415.26 | 0 | 101.01 | 1054.99 | 0 | 168.35 | 0 | 44.89 | 359.15 | 1980 | 4330 | 1340 | 11100 | 936 | 70.3 | 2210 | 582 | 802 | 9410 | 133 | 28.3 | 188.6 | 1953.6 | 143.3 | 10045.3 | 594.8 | 35.8 | 1942.7 | 383.5 | 267.4 | 382.6 | 5.7 | 7.5 | 1791.4 | 2376.4 | 1196.7 | 1054.7 | 341.3 | 34.5 | 267.4 | 198.5 | 534.6 | 9027.4 | 127.3 | 20.8 | 48.5 | 51.5
6 | SÜ-H_wash-grob | Kompost-Siebüberlauf | AK_3 |  | - | 3.76 | 72.82 | 18635 | 49.6 | 4.7 | 0.91 | 0.09 | 40.6 | 0.398 | 0.515 | 0.94 | 0.19 | 1.13 | 5.552 | 0.3 | n.b. | 0.005 | 10.585 | 480 | 537 | 648 | 1292 | 1311 | 0.015 | 47.54 | 74.34 | 0.03 | 6.68 | 3 | 99.64 | 0.05 | 10.1 | 4 | 99.31 | 0.19 | 38.28 | 3 | 100 | 0.23 | 45.48 | 4 | 1.4 | 13.2 | 1.5 | 28.3 | 2 | 6.4 | 2 | 12 | 0.3 | 67.1 | 0.74 | 9.43 | 1.05 | 23.49 | 1.21 | 4.75 | 0.87 | 5.61 | 0.18 | 0.028 | 0.354 | 0.039 | 0.883 | 0.045 | 0.178 | 0.033 | 0.211 | 0.007 | 278.3 | 3544 | 394.1 | 8825.6 | 453.1 | 1783.6 | 327.9 | 2107.2 | 67.6 | < 1 | < 0,8 | < 2 | < 0.2 | 102 | < 1 | 49 | 64 | < 2 | 2 | < 0.05 | 2 | 103 | 0 | 0 | 0 | 0 | 2712.77 | 0 | 1303.19 | 1702.13 | 0 | 53.19 | 0 | 53.19 | 2739.36 | 189 | 3500 | 440 | 9970 | 523 | 58.7 | 1960 | 338 | 748 | 1090 | 27.3 | 67.4 | 21.2 | 1449.6 | 25.7 | 9154.5 | 416.2 | 21.3 | 1783.5 | 258.6 | 242 | 64.8 | 0.8 | 12.2 | 167.8 | 2050.4 | 414.3 | 815.6 | 106.9 | 37.4 | 176.5 | 79.4 | 506 | 1025.2 | 26.5 | 55.2 | 71.1 | 28.9
7 | SÜ-H_wash-zoFF | Kompost-Siebüberlauf | AK_3 |  | - | 2.9 | 76.89 | 18683 | 49.8 | 4.7 | 0.81 | 0.15 | 41.6 | 0.081 | 0.06 | 0.17 | 0.041 | 0.211 | 3.413 | 0.3 | n.b. | 0.002 | 2.793 | 1083 | 1118 | 1152 | 1178 | 1218 | 0.012 | 40.36 | 0.53 | 0.04 | 7.38 | 1 | 2.21 | 0.05 | 10.9 | 2 | 16.21 | 0.06 | 12.21 | 2 | 100 | 0.08 | 15.41 | 4 | 5.7 | 15.4 | 3.7 | 9.4 | 2.7 | 2.5 | 1.8 | 39.5 | 0.5 | 81.2 | 3.02 | 11.01 | 2.59 | 7.8 | 1.63 | 1.85 | 0.79 | 18.46 | 0.3 | 0.087 | 0.319 | 0.075 | 0.226 | 0.047 | 0.054 | 0.023 | 0.535 | 0.009 | 873.5 | 3187 | 749.3 | 2259.6 | 471.5 | 537 | 227.5 | 5346.4 | 86.8 | < 1 | < 0,8 | < 2 | < 0.2 | 8 | < 1 | 7 | 44 | < 2 | 2 | < 0.05 | 1 | 220 | 0 | 0 | 0 | 0 | 275.86 | 0 | 241.38 | 1517.24 | 0 | 68.97 | 0 | 34.48 | 7586.21 | 1590 | 3510 | 1250 | 2670 | 600 | 48.8 | 591 | 351 | 710 | 8440 | 114 | 261.1 | 42.3 | 1409.7 | 29.5 | 1686.1 | 277.7 | 21 | 433.9 | 143.6 | 96 | 144.7 | 1.2 | 37 | 1547.7 | 2100.3 | 1220.5 | 983.9 | 322.3 | 27.8 | 157.1 | 207.4 | 614 | 8295.4 | 112.8 | 224.2 | 21.5 | 78.5
8 | Silage | Grünlandreststoffe | IFBB |  | 10.07 | 13.37 | 68.55 | 15830 | 41.6 | 5 | 1.37 | 0.13 | 37.9 | 0.69 | 0.7 | 1.1 | 0.01 | 1.11 | 0.533 | 0.3 | n.b. | 0.003 | 5.161 | 639 | 785 | 1163 | 1280 | 1326 | 0.002 | 9.07 | 1.31 | 0.02 | 4.87 | 1 | 1.95 | 0.04 | 8.41 | 2 | 57.11 | 0.06 | 11.87 | 3 | 100 | 0.06 | 11.85 | 4 | 5.2 | 4.9 | 1.8 | 11.7 | 2.9 | 0.5 | 3.4 | 56 | 0.3 | 86.7 | 2.75 | 3.5 | 1.26 | 9.71 | 1.75 | 0.37 | 1.48 | 26.18 | 0.18 | 0.368 | 0.468 | 0.168 | 1.299 | 0.234 | 0.05 | 0.198 | 3.5 | 0.024 | 3679.3 | 4681.9 | 1683.1 | 12985.1 | 2338.2 | 495.9 | 1983.7 | 34995.5 | 240.4 | < 1 | 0.9 | 3 | < 0,2 | 16 | < 1 | < 1 | 81 | < 2 | 7 | < 0,05 | 4 | 25 | 0 | 6.73 | 22.44 | 0 | 119.67 | 0 | 0 | 605.83 | 0 | 52.36 | 0 | 29.92 | 186.99 | 4350 | 4570 | 1750 | 14300 | 2340 | 71.8 | 450 | 1830 | 1080 | 32700 | 225 | 21.6 | 127.2 | 2915.9 | 92.6 | 11977.8 | 1630.4 | 43.9 | 42.7 | 1573.8 | 517.6 | 1579.9 | 4 | 7.8 | 4222.8 | 1654.1 | 1657.4 | 2322.2 | 709.6 | 27.9 | 407.4 | 256.2 | 562.4 | 31120.2 | 221 | 13.8 | 32.2 | 67.8
9 | IFBB-Pellets | Grünlandreststoffe | IFBB |  | 8.62 | 7.61 | 75.1 | 17494 | 46.8 | 5.3 | 1.3 | 0.08 | 38.8 | 0.09 | 0.08 | 0.45 | 0 | 0.45 | 1.956 | 0.5 | n.b. | 0.005 | 1.183 | 667 | 747 | 1139 | 1231 | 1331 | 0.001 | 6.46 | 0.21 | 0.03 | 5.71 | 1 | 2.46 | 0.04 | 7.67 | 2 | 43.58 | 0.05 | 9.42 | 3 | 100 | 0.05 | 9.07 | 4 | 3.9 | 9.8 | 1.8 | 7.4 | 3 | 0.4 | 3.3 | 57.7 | 0.3 | 87.6 | 2.06 | 7 | 1.26 | 6.14 | 1.81 | 0.3 | 1.44 | 26.97 | 0.18 | 0.157 | 0.533 | 0.096 | 0.468 | 0.138 | 0.023 | 0.11 | 2.053 | 0.014 | 1571 | 5330.8 | 958.2 | 4675.6 | 1377.1 | 225.9 | 1096.1 | 20528 | 136.9 | < 1 | < 0,8 | < 2 | < 0,2 | 28 | < 1 | < 1 | 50 | 3 | 6 | < 0,05 | 2 | 36 | 0 | 0 | 0 | 0 | 367.94 | 0 | 0 | 657.03 | 39.42 | 78.84 | 0 | 26.28 | 473.06 | 1980 | 5110 | 1020 | 4800 | 1380 | 45.7 | 220 | 919 | 814 | 19400 | 109 | 38.6 | 51.9 | 2916.6 | 33.2 | 3943.8 | 981.1 | 30 | 26.8 | 716.3 | 196.6 | 1413.3 | 1.2 | 7.4 | 1928.1 | 2193.4 | 986.8 | 856.2 | 399 | 15.8 | 193.2 | 202.7 | 617.4 | 17986.7 | 107.8 | 31.2 | 28.8 | 71.2
10 | LPM2 | Holzhackschnitzel | Referenz |  | 14.66 | 2.18 | 80.65 | 18800 | 50.4 | 5.5 | 0.3 | 0.024 | 41.6 | 0.04 | 0.009 | 0.14 | 0.004 | 0.144 | 7.728 | 0.3 | n.b. | 0.001 | 1.835 | 1079 | 1124 | 1250 | 1266 | 1281 | 0.006 | 20.71 | 0.54 | 0.04 | 7.14 | 1 | 4.1 | 0.1 | 20.06 | 1 | 20.43 | 0.11 | 21.44 | 2 | 93.3 | 0.12 | 22.99 | 4 | 4 | 24.8 | 2.9 | 9 | 4.2 | 0.8 | 3.2 | 24.1 | 0.4 | 73.4 | 2.12 | 17.72 | 2.03 | 7.47 | 2.53 | 0.59 | 1.4 | 11.27 | 0.24 | 0.046 | 0.386 | 0.044 | 0.163 | 0.055 | 0.013 | 0.03 | 0.245 | 0.005 | 461.2 | 3861.4 | 441.9 | 1627.7 | 551.8 | 129.3 | 304.2 | 2454.2 | 52.2 | < 1 | < 0,8 | < 2 | < 0,2 | 28 | < 1 | 4 | 108 | < 2 | 12 | < 0,05 | < 1 | 22 | 0 | 0 | 0 | 0 | 1284.4 | 0 | 183.49 | 4954.13 | 0 | 550.46 | 0 | 0 | 1009.17 | 410 | 3190 | 444 | 1610 | 457 | 117 | 92.5 | 228 | 231 | 1900 | 32.9 | 22 | 13.8 | 1622.1 | 9.9 | 1169.9 | 364.9 | 77.5 | 36.7 | 149.6 | 48.6 | 55.9 | 0.3 | 4.1 | 396.3 | 1568 | 434.1 | 440.1 | 92.1 | 39.5 | 55.8 | 78.4 | 182.4 | 1844.1 | 32.6 | 17.9 | 40.7 | 59.3
11 | HHS | Holzhackschnitzel | Referenz |  | 15.22 | 3.38 | 82.02 | 18298 | 49.3 | 5.3 | 0.15 | 0.014 | 41.9 | 0.011 | 0.002 | 0.057 | 0.003 | 0.059 | 3.905 | 0.4 | n.b. | 0.002 | 0.325 | 706 | 802 | 1239 | 1257 | 1290 | 0.001 | 6.67 | 1.77 | 0.03 | 5.29 | 1 | 7.53 | 0.05 | 10.59 | 2 | 13.09 | 0.06 | 11.39 | 2 | 99.32 | 0.06 | 11.6 | 4 | 9.6 | 11 | 5 | 5.2 | 6.2 | 0.6 | 0.7 | 45.3 | 0.8 | 84.4 | 5.08 | 7.86 | 3.5 | 4.32 | 3.74 | 0.45 | 0.31 | 21.18 | 0.48 | 0.172 | 0.266 | 0.118 | 0.146 | 0.126 | 0.015 | 0.01 | 0.716 | 0.016 | 1717.8 | 2657.9 | 1182.3 | 1459.5 | 1264.2 | 150.5 | 103.3 | 7159 | 162.1 | < 1 | < 0,8 | < 2 | < 0,2 | 25 | < 1 | 2 | 229 | < 2 | 12 | < 0,05 | 3 | 7 | 0 | 0 | 0 | 0 | 739.64 | 0 | 59.17 | 6775.15 | 0 | 355.03 | 0 | 88.76 | 207.1 | 1950 | 2300 | 1130 | 1400 | 1170 | 222 | 116 | 78.8 | 124 | 6410 | 134 | 6.9 | 83.1 | 1470.1 | 42.2 | 613.3 | 461.5 | 154.2 | 26.5 | 28.9 | 26.7 | 219.6 | 1.4 | 1.5 | 1866.9 | 829.9 | 1087.8 | 786.7 | 708.5 | 67.8 | 89.5 | 49.9 | 97.3 | 6190.4 | 132.7 | 5.4 | 20.8 | 79.2
12 | NHP | Holzpellets | Referenz |  | 5.9 | 0.32 | 84.72 | 19529 | 50.9 | 5.6 | 0.14 | 0.011 | 43 | < 0,005 | 0.003 | 0.85 | 0.23 | 1.08 | 10.164 | 0.3 | n.b. | 0.001 | 0 | 975 | 1029 | >1400 | >1400 | >1400 | n.b. | n.b. | 5.43 | 0.04 | 7.37 | 1 | 19.11 | 0.11 | 21.11 | 2 | 6.78 | 0.13 | 25.87 | 2 | 33.64 | 0.17 | 33.15 | 3 | 0.6 | 28.1 | 0.9 | 15.2 | 7.1 | 0.4 | 4.8 | 4.3 | 0.01 | 61.41 | 0.32 | 20.08 | 0.63 | 12.62 | 4.28 | 0.3 | 2.09 | 2.01 | 0.01 | 0.001 | 0.065 | 0.002 | 0.041 | 0.014 | 0.001 | 0.007 | 0.007 | 0 | 10.3 | 651.6 | 20.4 | 409.4 | 138.9 | 9.6 | 68 | 65.2 | 0 | < 1 | < 0,8 | < 2 | < 0,2 | < 1 | < 1 | < 1 | 96 | < 2 | < 1 | < 0,05 | < 1 | 8 | 0 | 0 | 0 | 0 | 0 | 0 | 0 | 30000 | 0 | 0 | 0 | 0 | 2500 | 12.4 | 732.3 | 20.2 | 530 | 170.3 | 111 | 0 | 56.2 | 71.8 | 93.1 | 0.7 | 8.3 | 3.1 | 648.4 | 2.2 | 347.6 | 160.4 | 98.8 | 0 | 36.8 | 19.7 | 7.7 | 0 | 4.4 | 9.3 | 83.9 | 18 | 182.4 | 9.9 | 12.3 | 0 | 19.4 | 52.1 | 85.4 | 0.7 | 4 | 73.6 | 26.4
13 | Naturholz | Kompost-Siebüberlauf | Einzelfraktion |  | 38.51 | 8.21 | 68.59 | 17758 | 47.9 | 5.1 | 1.04 | 0.14 | 36.8 | 0.73 | 0.75 | 0.76 | 0.17 | 0.93 | - | - | - | - | 8.892 | 518 | 581 | 977 | 1009 | 1031 | 0.007 | 25.31 | - | - | - | - | - | - | - | - | - | - | - | - | - | - | - | - | 2.6 | 10.7 | 1.4 | 20 | 2.5 | 5.1 | 1.8 | 25.9 | 0.2 | 70.2 | 1.38 | 7.65 | 0.98 | 16.6 | 1.51 | 3.78 | 0.79 | 12.11 | 0.12 | 0.113 | 0.628 | 0.08 | 1.364 | 0.124 | 0.311 | 0.065 | 0.994 | 0.01 | 1130 | 6280 | 804 | 13635 | 1238 | 3107 | 645 | 9942 | 98 | < 1 | < 0,8 | 3 | < 0,2 | 10 | < 1 | 7 | 82 | 3 | 5 | < 0,05 | 3 | 28 | 0 | 0 | 36.54 | 0 | 121.8 | 0 | 85.26 | 998.78 | 36.54 | 60.9 | 0 | 36.54 | 341.05 | - | - | - | - | - | - | - | - | - | - | - | - | - | - | - | - | - | - | - | - | - | - | - | - | - | - | - | - | - | - | - | - | - | - | - | - | - | -
14 | Industrieholz | Kompost-Siebüberlauf | Einzelfraktion |  | 29.6 | 10.12 | 67.66 | 17382 | 46.9 | 5 | 0.83 | 0.16 | 36.4 | 0.61 | 0.64 | 0.95 | 0.21 | 1.16 | - | - | - | - | 6.028 | 828 | 888 | 1097 | 1126 | 1149 | 0.005 | 16.58 | - | - | - | - | - | - | - | - | - | - | - | - | - | - | - | - | 4.3 | 7.9 | 5.6 | 14.2 | 2.3 | 3.6 | 1.4 | 40 | 0.4 | 79.7 | 2.28 | 5.65 | 3.92 | 11.79 | 1.39 | 2.67 | 0.61 | 18.7 | 0.24 | 0.23 | 0.571 | 0.396 | 1.193 | 0.14 | 0.27 | 0.062 | 1.892 | 0.024 | 2303 | 5713 | 3963 | 11927 | 1404 | 2702 | 618 | 18918 | 243 | < 1 | 1.2 | 4 | < 0,2 | 20 | 1 | 13 | 116 | < 2 | 5 | < 0,05 | 4 | 35 | 0 | 11.86 | 39.53 | 0 | 197.63 | 9.88 | 128.46 | 1146.25 | 0 | 49.41 | 0 | 39.53 | 345.85 | - | - | - | - | - | - | - | - | - | - | - | - | - | - | - | - | - | - | - | - | - | - | - | - | - | - | - | - | - | - | - | - | - | - | - | - | - | -
15 | Geäst | Kompost-Siebüberlauf | Einzelfraktion |  | 33.85 | 19.8 | 56.99 | 16135 | 44.6 | 4.4 | 1.42 | 0.21 | 28.9 | 0.65 | 0.7 | 1.2 | 0.27 | 1.47 | - | - | - | - | 3.283 | 1106 | 1144 | 1168 | 1192 | 1220 | 0.005 | 17.71 | - | - | - | - | - | - | - | - | - | - | - | - | - | - | - | - | 4.3 | 15.6 | 2.8 | 10.7 | 2.2 | 2.6 | 1.9 | 39.2 | 0.4 | 79.7 | 2.28 | 11.15 | 1.96 | 8.88 | 1.33 | 1.93 | 0.83 | 18.32 | 0.24 | 0.451 | 2.208 | 0.388 | 1.759 | 0.263 | 0.382 | 0.164 | 3.629 | 0.048 | 4507 | 22080 | 3878 | 17591 | 2628 | 3820 | 1642 | 36288 | 475 | < 1 | 1.7 | 9 | < 0,2 | 36 | 2 | 16 | 193 | 3 | 16 | < 0,05 | 8 | 69 | 0 | 8.59 | 45.45 | 0 | 181.82 | 10.1 | 80.81 | 974.75 | 15.15 | 80.81 | 0 | 40.4 | 348.48 | - | - | - | - | - | - | - | - | - | - | - | - | - | - | - | - | - | - | - | - | - | - | - | - | - | - | - | - | - | - | - | - | - | - | - | - | - | -
Anmerkungen
Werte unterhalb der Bestimmungsgrenze wurden bei Umrechnungen mit "0" angenommen

## SÜ-Zusammensetzungen
*Bezeichnung | Gruppe I | Gruppe II | Wasser-gehalt | Asche-gehalt | Naturholz | Industrie-holz | Geäst | KU-Folien | KU Sonstige | PPK | Textilien | Fe-Metalle | NE Metalle | Glas | sonstige Mineralik | Sonst | Biogut | Fein < 10 mm | Summe | Naturholz | Industrie-holz | Geäst | KU-Folien | KU Sonstige | PPK | Textilien | Fe-Metalle | NE Metalle | Glas | sonstige Mineralik | Sonst | Biogut | Fein < 10 mm | Summe | Laborprobe | Mineralik | Fein < 10 mm | Summe | Laborprobe | Mineralik | Fein < 10 mm | Summe
[5 empty] | 1 | 2 | 3 | 4 | 5 | 6 | 7 | 8 | 9 | 10 | 11 | 12 | 13 | 14 |  | 1 | 2 | 3 | 4 | 5 | 6 | 7 | 8 | 9 | 10 | 11 | 12 | 13 | 14
|  |  | Ma.-% | Ma.-% | Ma.-% | Ma.-% | Ma.-% | Ma.-% | Ma.-% | Ma.-% | Ma.-% | Ma.-% | Ma.-% | Ma.-% | Ma.-% | Ma.-% | Ma.-% | Ma.-% | Ma.-% | Ma.-% | Ma.-% | Ma.-% | Ma.-% | Ma.-% | Ma.-% | Ma.-% | Ma.-% | Ma.-% | Ma.-% | Ma.-% | Ma.-% | Ma.-% | Ma.-% | Ma.-% | Ma.-% | Ma.-% | Ma.-% | Ma.-% | Ma.-% | Ma.-% | Ma.-% | Ma.-%
|  |  | ar (AP) | d (AP) | ar (AP) | ar (AP) | ar (AP) | ar (AP) | ar (AP) | ar (AP) | ar (AP) | ar (AP) | ar (AP) | ar (AP) | ar (AP) | ar (AP) | ar (AP) | ar (AP) | ar (AP) | d (AP) | d (AP) | d (AP) | d (AP) | d (AP) | d (AP) | d (AP) | d (AP) | d (AP) | d (AP) | d (AP) | d (AP) | d (AP) | d (AP) | d (AP) | ar (AP) | ar (AP) | ar (AP) | ar (AP) | d (AP) | d (AP) | d (AP) | d (AP)
Wassergehalt AK1 Ma.-% ar AP | Einzelfraktion | AK_1 | - | - | 38.5 | 29.6 | 33.9 | 17.4 | 13.3 | 37.2 | 8.2 | 4.2 | 6.8 | 0.6 | 3.9 | 28.1 | 34.5 | 28 | - | 38.5 | 29.6 | 33.9 | 17.4 | 13.3 | 37.2 | 8.2 | 4.2 | 6.8 | 0.6 | 3.9 | 28.1 | 34.5 | 28 | - | - | - | - | - | - | - | - | -
Aschegehalt AK1 Ma.-% d AP | Einzelfraktion | AK_1 | - | - | 8.2 | 10.1 | 19.8 | 27 | 26.8 | 33.3 | 30.6 | 100 | 100 | 100 | 100 | 57.7 | 40 | 56.1 | - | 8.2 | 10.1 | 19.8 | 27 | 26.8 | 33.3 | 30.6 | 100 | 100 | 100 | 100 | 57.7 | 40 | 56.1 | - | - | - | - | - | - | - | - | -
SÜ_AK1 (f) | Kompost-Siebüberlauf | AK_1 | 39 | 48.6 | 20.6 | 2.8 | 6.5 | 1.1 | 0.9 | 1.2 | 0.3 | 0.2 | 0.1 | 0.2 | 8.4 | 2 | 3.9 | 51.8 | 100 | 23.6 | 2.8 | 6.9 | 0.9 | 0.8 | 1.4 | 0.2 | 0.1 | 0.1 | 0.2 | 6.1 | 2 | 4.2 | 50.7 | 100 | 39.3 | 8.9 | 51.8 | 100 | 42.8 | 6.5 | 50.7 | 100
SÜ_AK1 (tr) | Kompost-Siebüberlauf | AK_1 | 36.8 | 49.9 | 19.6 | 3.2 | 5.2 | 0.7 | 0.9 | 1.4 | 0.4 | 0.1 | 0 | 0.4 | 10.9 | 2 | 3.4 | 51.8 | 100 | 22.6 | 3.2 | 5.6 | 0.6 | 0.8 | 1.6 | 0.3 | 0.1 | 0 | 0.3 | 8.1 | 1.9 | 3.7 | 51.1 | 100 | 36.7 | 11.5 | 51.8 | 100 | 40.4 | 8.5 | 51.1 | 100
SÜ 10-50 (f) | Kompost-Siebüberlauf | AK_1 | 30.9 | - | 16.2 | 3.6 | 12.7 | 0.2 | 0.7 | 2.2 | 0.1 | 0.2 | 0 | 0.6 | 14.8 | 3.7 | 5.1 | 39.9 | 100 | 18.8 | 3.6 | 13.8 | 0.2 | 0.6 | 2.5 | 0 | 0.2 | 0 | 0.4 | 10.9 | 3.7 | 5.6 | 39.7 | 100 | - | - | - | - | - | - | - | -
SÜ 10-50 (tr) | Kompost-Siebüberlauf | AK_1 | 35.1 | - | 27.8 | 3.3 | 5.3 | 0.2 | 0.6 | 1.9 | 0.1 | 0.1 | 0 | 0.8 | 17.2 | 2.7 | 6.8 | 33.1 | 100 | 32.1 | 3.3 | 5.7 | 0.2 | 0.5 | 2.2 | 0.1 | 0.1 | 0 | 0.6 | 12.6 | 2.6 | 7.4 | 32.6 | 100 | - | - | - | - | - | - | - | -
SÜ 10-50 | Kompost-Siebüberlauf | AK_1 | 33 | - | 22 | 3.4 | 9 | 0.2 | 0.6 | 2.1 | 0.1 | 0.2 | 0 | 0.7 | 16 | 3.2 | 6 | 36.5 | 100 | 25.4 | 3.5 | 9.8 | 0.2 | 0.5 | 2.3 | 0.1 | 0.1 | 0 | 0.5 | 11.8 | 3.2 | 6.5 | 36.1 | 100 | - | - | - | - | - | - | - | -
SÜ > 50 (f) | Kompost-Siebüberlauf | AK_1 | 29.3 | 12 | 47.9 | 13.8 | 8.5 | 3.4 | 3 | 1.4 | 2 | 0.3 | 0.4 | 0.2 | 12.7 | 1.5 | 2.1 | 2.9 | 100 | 53.3 | 13.4 | 8.8 | 2.8 | 2.6 | 1.5 | 1.5 | 0.2 | 0.3 | 0.1 | 9.1 | 1.5 | 2.2 | 2.7 | 100 | 83.5 | 13.6 | 2.9 | 100 | 87.6 | 9.7 | 2.7 | 100
SÜ > 50 (tr) | Kompost-Siebüberlauf | AK_1 | 30.6 | 10.2 | 49.2 | 15.1 | 6.2 | 4.4 | 3 | 1 | 1.9 | 0.8 | 0.1 | 0.4 | 12.9 | 1.4 | 1.8 | 1.8 | 100 | 55 | 14.8 | 6.4 | 3.6 | 2.5 | 1.1 | 1.4 | 0.6 | 0.1 | 0.3 | 9.3 | 1.3 | 1.9 | 1.7 | 100 | 83.9 | 14.3 | 1.8 | 100 | 88.1 | 10.2 | 1.7 | 100
SÜ > 50 | Kompost-Siebüberlauf | AK_1 | 29.9 | 11.1 | 48.5 | 14.4 | 7.3 | 3.9 | 3 | 1.2 | 1.9 | 0.6 | 0.3 | 0.3 | 12.8 | 1.5 | 1.9 | 2.3 | 100 | 54.2 | 14.1 | 7.6 | 3.2 | 2.6 | 1.3 | 1.4 | 0.4 | 0.2 | 0.2 | 9.2 | 1.4 | 2 | 2.2 | 100 | - | - | - | - | - | - | - | -
SÜ-H > 50 (f) | Kompost-Siebüberlauf | AK_1 | 36.2 | 4.9 | 68.3 | 19.6 | 12.1 | 0 | 0 | 0 | 0 | 0 | 0 | 0 | 0 | 0 | 0 | 0 | 100 | 70.6 | 17.7 | 11.6 | 0 | 0 | 0 | 0 | 0 | 0 | 0 | 0 | 0 | 0 | 0 | 100 | 100 | 0 | 0 | 100 | 100 | 0 | 0 | 100
SÜ-H > 50 (tr) | Kompost-Siebüberlauf | AK_1 | 36.2 | 5.2 | 69.8 | 21.4 | 8.8 | 0 | 0 | 0 | 0 | 0 | 0 | 0 | 0 | 0 | 0 | 0 | 100 | 72.2 | 19.4 | 8.5 | 0 | 0 | 0 | 0 | 0 | 0 | 0 | 0 | 0 | 0 | 0 | 100 | 100 | 0 | 0 | 100 | 100 | 0 | 0 | 100
SÜ-H > 50 | Kompost-Siebüberlauf | AK_1 | 36.2 | 5.1 | 69 | 20.5 | 10.4 | 0 | 0 | 0 | 0 | 0 | 0 | 0 | 0 | 0 | 0 | 0 | 100 | 71.4 | 18.6 | 10 | 0 | 0 | 0 | 0 | 0 | 0 | 0 | 0 | 0 | 0 | 0 | 100 | - | - | - | - | - | - | - | -
SÜ_AK2 | Kompost-Siebüberlauf | AK_2 | 24.2 | 24.3 | 31.9 | 4.4 | 11.6 | 0.8 | 0.9 | 2.3 | 0.3 | 0.3 | 0.1 | 0.5 | 11.4 | 1.7 | 4.6 | 29.2 | 100 | 35.9 | 4.4 | 12.2 | 0.7 | 0.7 | 2.5 | 0.2 | 0.2 | 0 | 0.4 | 8.3 | 1.6 | 4.9 | 28.1 | 100 | 87.9 | 12.2 | 0 | 100 | 91.2 | 8.8 | 0 | 100
SÜ > 80 | Kompost-Siebüberlauf | AK_2 | 21.6 | 13.4 | 57.5 | 12.5 | 10.8 | 2.7 | 2.8 | 0.6 | 2.3 | 0.4 | 0.3 | 0 | 6 | 2.8 | 0.1 | 1.2 | 100 | 62.3 | 11.8 | 10.9 | 2.2 | 2.1 | 0.7 | 1.7 | 0.3 | 0.2 | 0 | 4.2 | 2.6 | 0.1 | 1.1 | 100 | 93.3 | 6.7 | 0 | 100 | 95.3 | 4.7 | 0 | 100
SÜ 10-80 | Kompost-Siebüberlauf | AK_2 | 22.9 | 35.3 | 15.9 | 4.4 | 9 | 0.3 | 0.7 | 1.6 | 0.1 | 0.9 | 0.1 | 0.7 | 16.5 | 2.3 | 3.5 | 44.1 | 100 | 18.7 | 4.5 | 9.9 | 0.3 | 0.6 | 1.8 | 0.1 | 0.7 | 0.1 | 0.5 | 12.4 | 2.4 | 3.8 | 44.4 | 100 | 81.9 | 18.1 | 0 | 100 | 86.4 | 13.6 | 0 | 100
BRB > 80 | Kompost-Siebüberlauf | AK_2 | 25 | 22.2 | 81 | 8.9 | 0.9 | 0.2 | 0.4 | 0.2 | 0.5 | 0 | 0.1 | 0 | 6.3 | 0.5 | 0.5 | 0.5 | 100 | 84.4 | 8.1 | 0.9 | 0.1 | 0.3 | 0.2 | 0.3 | 0 | 0.1 | 0 | 4.2 | 0.4 | 0.5 | 0.5 | 100 | 93.1 | 6.9 | 0 | 100 | 95.7 | 4.3 | 0 | 100
BRB 10-80 | Kompost-Siebüberlauf | AK_2 | 25.1 | 31.7 | 43.7 | 7 | 10.5 | 0.4 | 0.9 | 1.2 | 0.2 | 0 | 0.1 | 0.2 | 9.3 | 1.2 | 1.9 | 23.4 | 100 | 48.1 | 6.8 | 10.8 | 0.3 | 0.7 | 1.3 | 0.1 | 0 | 0.1 | 0.1 | 6.6 | 1.2 | 2 | 22 | 100 | 90.4 | 9.6 | 0 | 100 | 93.2 | 6.8 | 0 | 100
StM40 >80 | Kompost-Siebüberlauf | AK_2 | 27.6 | 10.9 | 38 | 10.8 | 10 | 0.3 | 1.1 | 0.6 | 0.3 | 0 | 0.1 | 0.2 | 8.7 | 0.7 | 0.6 | 28.6 | 100 | 42.3 | 10.5 | 10.3 | 0.3 | 0.8 | 0.6 | 0.2 | 0 | 0.1 | 0.1 | 6.2 | 0.7 | 0.6 | 27.2 | 100 | 91 | 9 | 0 | 100 | 93.6 | 6.4 | 0 | 100
StM40 10-80 | Kompost-Siebüberlauf | AK_2 | 22.9 | 24.6 | 23.2 | 4.6 | 9.1 | 0.3 | 0.8 | 2.2 | 0 | 1 | 0 | 1.1 | 22.4 | 1 | 13 | 21.2 | 100 | 27.2 | 4.7 | 9.9 | 0.3 | 0.7 | 2.6 | 0 | 0.8 | 0 | 0.8 | 16.8 | 0.8 | 14.3 | 21.3 | 100 | 75.4 | 24.6 | 0 | 100 | 81.6 | 18.4 | 0 | 100
Fe-Metalle > 80 | Kompost-Siebüberlauf | AK_2 | 14.2 | 85.8 | 57.2 | 4.2 | 6.8 | 3.8 | 2.8 | 0.1 | 0.9 | 19.4 | 0.2 | 0 | 0 | 1.5 | 0.1 | 3.2 | 100 | 64.1 | 4.1 | 7.1 | 3.2 | 2.2 | 0.1 | 0.6 | 14 | 0.2 | 0 | 0 | 1.5 | 0.1 | 3 | 100 | - | - | - | - | - | - | - | -
Fe-Metalle 10-80 | Kompost-Siebüberlauf | AK_2 | 5.2 | 94.8 | 4.4 | 0.7 | 0.9 | 0.4 | 0.3 | 0.2 | 0.5 | 85.8 | 0 | 0 | 0 | 0.2 | 0.5 | 6.1 | 100 | 6.4 | 0.9 | 1.3 | 0.4 | 0.3 | 0.3 | 0.5 | 81.3 | 0 | 0 | 0 | 0.2 | 0.7 | 7.7 | 100 | - | - | - | - | - | - | - | -
KU-Folien > 80 | Kompost-Siebüberlauf | AK_2 | 21.4 | 78.6 | 5.5 | 2.1 | 26.1 | 28.9 | 9.4 | 2 | 3.4 | 0.1 | 0.6 | 0 | 0 | 8.8 | 0.2 | 12.9 | 100 | 6.6 | 2.2 | 29.1 | 25.9 | 8 | 2.3 | 2.7 | 0.1 | 0.5 | 0 | 0 | 9 | 0.3 | 13.3 | 100 | - | - | - | - | - | - | - | -
KU-Folien 10-80 | Kompost-Siebüberlauf | AK_2 | 19.2 | 80.8 | 17.6 | 1.6 | 20.5 | 15.3 | 4.3 | 5.2 | 1.5 | 0 | 0 | 0 | 0 | 5.6 | 0.7 | 27.7 | 100 | 20 | 1.6 | 21.8 | 13 | 3.5 | 5.9 | 1.2 | 0 | 0 | 0 | 0 | 5.5 | 0.7 | 27 | 100 | - | - | - | - | - | - | - | -